## 1
The | solidification | process | ended | when | the | alloy | reached | the | solidus | temperature | ( | 1320°C | ) | .
O | O | O | O | O | O | B_sample | O | O | O | O | O | B_V | O | O | O | O | O | O | O | O | O | O | O | O | O | O | O | O | O | O | O | O | O | O | O | O | O | O | O | O | O | O | O | O | O | O | O | O | O | O | O | O | O | O | O | O | O | O | O | O | O | O | O | O | O | O | O | O | O | O | O | O | O | O | O | O | O | O | O | O | O | O | O | O | O | O | O | O | O | O | O | O | O | O | O | O | O | O | O | O | O | O | O | O | O | O | O
A | second | generation | Ni‐based | superalloy | DD6 | was | used | in | current | experiments | , | and | its | nominal | composition | is | as | follows | ( | wt | % | ) | : | 4.3 | Cr | , | 9 | Co | , | 2 | Mo | , | 8 | W | , | 7.5 | Ta | , | 5.6 | Al | , | 2 | Re | , | 0.5 | Nb | , | 0.1 | Hf | , | 0.006 | C | , | and | the | balance | Ni.The | solidus | of | DD6 | is | 1342°C | and | the | liquidus | is | 1399°C | .
O | O | O | O | O | B_sample | O | O | O | O | O | O | O | O | O | O | O | O | O | O | O | O | O | O | O | O | O | O | O | O | O | O | O | O | O | O | O | O | O | O | O | O | O | O | O | O | O | O | O | O | O | O | O | O | O | O | O | O | O | O | B_sample | O | B_V | O | O | O | O | O | O | O | O | O | O | O | O | O | O | O | O | O | O | O | O | O | O | O | O | O | O | O | O | O | O | O | O | O | O | O | O | O | O | O | O | O | O | O | O | O
The | liquidus | and | solidus | temperatures | of | the | alloy | are | 1400°C | and | 1355°C | , | respectively | .
O | O | O | O | O | O | O | B_sample | O | O | O | B_V | O | O | O | O | O | O | O | O | O | O | O | O | O | O | O | O | O | O | O | O | O | O | O | O | O | O | O | O | O | O | O | O | O | O | O | O | O | O | O | O | O | O | O | O | O | O | O | O | O | O | O | O | O | O | O | O | O | O | O | O | O | O | O | O | O | O | O | O | O | O | O | O | O | O | O | O | O | O | O | O | O | O | O | O | O | O | O | O | O | O | O | O | O | O | O | O
Thermal | diffusivity | of | Inconel | 625 | was | measured | by | the | laser | flash | method | in | the | temperature | range | − | 120°C | to | 1250°C | ; | heat | capacity | was | measured | by | differential | scanning | calorimetry | in | the | temperature | range | − | 170°C | to | 1250°C | ; | thermal | expansion | was | measured | by | dilatometry | in | the | temperature | range | − | 150°C | to | 1295°C | ( | solidus | temperature | ) | .
O | O | O | O | O | O | O | O | O | O | O | O | O | O | O | O | O | O | O | O | O | O | O | O | O | O | O | O | O | O | O | O | O | O | O | O | O | O | O | O | O | O | O | O | O | O | O | O | O | O | O | B_V | O | O | O | O | O | O | O | O | O | O | O | O | O | O | O | O | O | O | O | O | O | O | O | O | O | O | O | O | O | O | O | O | O | O | O | O | O | O | O | O | O | O | O | O | O | O | O | O | O | O | O | O | O | O | O | O
In | this | work | , | the | measurements | of | thermophysical | properties | ( | electrical | resistivity | , | thermal | diffusivity | and | conductivity | , | as | well | as | heat | capacity | ) | of | the | superalloy | Inconel | 625 | in | the | temperature | range | from | below | room | temperature | very | close | to | the | solidus | temperature | of | 1295°C | are | reported | .
O | O | O | O | O | O | O | O | O | O | O | O | O | O | O | O | O | O | O | O | O | O | O | O | O | O | O | O | O | O | O | O | O | O | O | O | O | O | O | O | O | O | O | O | B_V | O | O | O | O | O | O | O | O | O | O | O | O | O | O | O | O | O | O | O | O | O | O | O | O | O | O | O | O | O | O | O | O | O | O | O | O | O | O | O | O | O | O | O | O | O | O | O | O | O | O | O | O | O | O | O | O | O | O | O | O | O | O | O
The | temperature | of | γ-γ′ | eutectic | reaction | in | IN738 | measured | by | various | authors | has | been | reported | to | be | in | the | range | of | 1180°C | to | 1200°C | , | which | is | below | the | quoted | equilibrium | solidus | temperature | of | 1232°C | .
O | O | O | O | O | O | O | B_sample | O | O | O | O | O | O | O | O | O | O | O | O | O | O | O | O | O | O | O | O | O | O | O | O | O | O | B_V | O | O | O | O | O | O | O | O | O | O | O | O | O | O | O | O | O | O | O | O | O | O | O | O | O | O | O | O | O | O | O | O | O | O | O | O | O | O | O | O | O | O | O | O | O | O | O | O | O | O | O | O | O | O | O | O | O | O | O | O | O | O | O | O | O | O | O | O | O | O | O | O | O
CMSX-4 | , | as | defined | in | the | model | , | had | slightly | higher | liquidus | ( | TL | = | 1381°C | ) | and | solidus | ( | TS | = | 1329°C | ) | temperatures | than | the | experimental | alloy | , | GTD-444 | ( | TL | = | 1345°C | , | TS | = | 1300°C | ) | ; | however | , | the | mushy | zone | range | was | similar | and | other | material | properties | pertinent | to | macroscopic | solidification | should | be | comparable | .
B_sample | O | O | O | O | O | O | O | O | O | O | O | O | O | O | O | O | O | O | O | O | O | B_V | O | O | O | O | O | O | O | O | O | O | O | O | O | O | O | O | O | O | O | O | O | O | O | O | O | O | O | O | O | O | O | O | O | O | O | O | O | O | O | O | O | O | O | O | O | O | O | O | O | O | O | O | O | O | O | O | O | O | O | O | O | O | O | O | O | O | O | O | O | O | O | O | O | O | O | O | O | O | O | O | O | O | O | O | O
CMSX-4 | , | as | defined | in | the | model | , | had | slightly | higher | liquidus | ( | TL | = | 1381°C | ) | and | solidus | ( | TS | = | 1329°C | ) | temperatures | than | the | experimental | alloy | , | GTD-444 | ( | TL | = | 1345°C | , | TS | = | 1300°C | ) | ; | however | , | the | mushy | zone | range | was | similar | and | other | material | properties | pertinent | to | macroscopic | solidification | should | be | comparable | .
O | O | O | O | O | O | O | O | O | O | O | O | O | O | O | O | O | O | O | O | O | O | O | O | O | O | O | O | O | O | B_sample | O | O | O | O | O | O | O | B_V | O | O | O | O | O | O | O | O | O | O | O | O | O | O | O | O | O | O | O | O | O | O | O | O | O | O | O | O | O | O | O | O | O | O | O | O | O | O | O | O | O | O | O | O | O | O | O | O | O | O | O | O | O | O | O | O | O | O | O | O | O | O | O | O | O | O | O | O | O
This | solutionizing | temperature | was | close | to | the | solidus | temperature | of | 1375°C | for | the | alloy | F-13 | , | which | was | determined | separately | using | a | differential | thermal | analyzer | .
O | O | O | O | O | O | O | O | O | O | B_V | O | O | O | B_sample | O | O | O | O | O | O | O | O | O | O | O | O | O | O | O | O | O | O | O | O | O | O | O | O | O | O | O | O | O | O | O | O | O | O | O | O | O | O | O | O | O | O | O | O | O | O | O | O | O | O | O | O | O | O | O | O | O | O | O | O | O | O | O | O | O | O | O | O | O | O | O | O | O | O | O | O | O | O | O | O | O | O | O | O | O | O | O | O | O | O | O | O | O
The | temperature | independence | of | SY | until | about | 600°C | ( | i.e. | , | 0.58Tm | ; | Tm | , | the | solidus | of | alloy | 720Li | , | is | taken | as | 1513K | The | softening | of | γ′ | together | with | the | monotonically | reducing | strength | of | γ | matrix | at | higher | temperatures | leads | to | the | rapid | decrease | in | yield | strength | at | temperatures | above | 650°C | ( | 0.61Tm | ) | ( | Figure | 3 | ( | a | ) | ) | .
O | O | O | O | O | O | O | O | O | O | O | O | O | O | O | O | O | O | O | B_sample | O | O | O | O | B_V | O | O | O | O | O | O | O | O | O | O | O | O | O | O | O | O | O | O | O | O | O | O | O | O | O | O | O | O | O | O | O | O | O | O | O | O | O | O | O | O | O | O | O | O | O | O | O | O | O | O | O | O | O | O | O | O | O | O | O | O | O | O | O | O | O | O | O | O | O | O | O | O | O | O | O | O | O | O | O | O | O | O | O
The | solidus | temperature | of | the | braze | alloy | was | measured | by | means | of | DSC | to | be | 1387K | ( | Table | I | ) | .
O | O | O | O | O | O | B_sample | O | O | O | O | O | O | O | O | B_V | O | O | O | O | O | O | O | O | O | O | O | O | O | O | O | O | O | O | O | O | O | O | O | O | O | O | O | O | O | O | O | O | O | O | O | O | O | O | O | O | O | O | O | O | O | O | O | O | O | O | O | O | O | O | O | O | O | O | O | O | O | O | O | O | O | O | O | O | O | O | O | O | O | O | O | O | O | O | O | O | O | O | O | O | O | O | O | O | O | O | O | O
Cylindrical | samples | were | measured | at | 3-mm | diameter | × | 4-mm | height | and | weighed | ~300 | g. | The | addition | of | Mo | and | W | increased | the | solidus | ( | Ts | ) | and | the | liquidus | ( | Tl | ) | temperatures | significantly | compared | with | those | of | solid-solution | strengthened | alloy | Inconel | 617 | with | 1627K | and | 1658K | ( | 1354°C | and | 1385°C | ) | for | solidus | and | liquidus | , | respectively | .
O | O | O | O | O | O | O | O | O | O | O | O | O | O | O | O | O | O | O | O | O | O | O | O | O | O | O | O | O | O | O | O | O | O | O | O | O | O | O | O | O | O | O | O | B_V | O | O | O | O | O | O | O | O | O | O | O | O | O | O | O | O | O | O | O | O | O | O | O | O | O | O | O | O | O | O | O | O | O | O | O | O | O | O | O | O | O | O | O | O | O | O | O | O | O | O | O | O | O | O | O | O | O | O | O | O | O | O | O
Cylindrical | samples | were | measured | at | 3-mm | diameter | × | 4-mm | height | and | weighed | ~300 | g. | The | addition | of | Mo | and | W | increased | the | solidus | ( | Ts | ) | and | the | liquidus | ( | Tl | ) | temperatures | significantly | compared | with | those | of | solid-solution | strengthened | alloy | Inconel | 617 | with | 1627K | and | 1658K | ( | 1354°C | and | 1385°C | ) | for | solidus | and | liquidus | , | respectively | .
O | O | O | O | O | O | O | O | O | O | O | O | O | O | O | O | O | O | O | O | O | O | O | O | O | O | O | O | O | O | O | O | O | O | O | O | O | O | O | O | O | O | O | O | O | O | O | O | B_V | O | O | O | O | O | O | O | O | O | O | O | O | O | O | O | O | O | O | O | O | O | O | O | O | O | O | O | O | O | O | O | O | O | O | O | O | O | O | O | O | O | O | O | O | O | O | O | O | O | O | O | O | O | O | O | O | O | O | O
NoBN | was | observed | in | the | BAZ | , | although | the | bonding | temperature | of | 1448.15K | when | using | MBF-50 | is | still | lower | than | the | BN | solidus | temperature | .
O | O | O | O | O | O | O | O | O | O | O | O | B_V | O | O | B_sample | O | O | O | O | O | O | O | O | O | O | O | O | O | O | O | O | O | O | O | O | O | O | O | O | O | O | O | O | O | O | O | O | O | O | O | O | O | O | O | O | O | O | O | O | O | O | O | O | O | O | O | O | O | O | O | O | O | O | O | O | O | O | O | O | O | O | O | O | O | O | O | O | O | O | O | O | O | O | O | O | O | O | O | O | O | O | O | O | O | O | O | O
HAYNES | alloy | 282 | specimens | were | rapidly | heated | by | the | Gleeble | system | to | peak | temperatures | below | the | equilibrium | solidus | temperature | of | the | alloy | , | from | 1323K | to | 1473K | ( | 1050°C | to | 1200°C | ) | , | to | evaluate | the | response | of | the | alloy | to | the | rapid | welding | thermal | cycle | .
O | O | O | O | O | O | O | O | O | O | O | O | O | O | O | O | O | O | O | O | O | O | O | O | B_V | O | O | O | O | O | O | O | O | O | O | O | O | O | O | O | O | O | O | O | O | O | O | O | O | O | O | O | O | O | O | O | O | O | O | O | O | O | O | O | O | O | O | O | O | O | O | O | O | O | O | O | O | O | O | O | O | O | O | O | O | O | O | O | O | O | O | O | O | O | O | O | O | O | O | O | O | O | O | O | O | O | O | O
HAYNES | alloy | 282 | specimens | were | rapidly | heated | by | the | Gleeble | system | to | peak | temperatures | below | the | equilibrium | solidus | temperature | of | the | alloy | , | from | 1323K | to | 1473K | ( | 1050°C | to | 1200°C | ) | , | to | evaluate | the | response | of | the | alloy | to | the | rapid | welding | thermal | cycle | .
O | O | O | O | O | O | O | O | O | O | O | O | O | O | O | O | O | O | O | O | O | O | O | O | O | O | B_V | O | O | O | O | O | O | O | O | O | O | O | O | O | O | O | O | O | O | O | O | O | O | O | O | O | O | O | O | O | O | O | O | O | O | O | O | O | O | O | O | O | O | O | O | O | O | O | O | O | O | O | O | O | O | O | O | O | O | O | O | O | O | O | O | O | O | O | O | O | O | O | O | O | O | O | O | O | O | O | O | O
HAYNES | alloy | 282 | specimens | were | rapidly | heated | by | the | Gleeble | system | to | peak | temperatures | below | the | equilibrium | solidus | temperature | of | the | alloy | , | from | 1323K | to | 1473K | ( | 1050°C | to | 1200°C | ) | , | to | evaluate | the | response | of | the | alloy | to | the | rapid | welding | thermal | cycle | .
O | O | O | O | O | O | O | O | O | O | O | O | O | O | O | O | O | O | O | O | O | O | O | O | O | O | O | O | B_V | O | O | O | O | O | O | O | O | O | O | O | O | O | O | O | O | O | O | O | O | O | O | O | O | O | O | O | O | O | O | O | O | O | O | O | O | O | O | O | O | O | O | O | O | O | O | O | O | O | O | O | O | O | O | O | O | O | O | O | O | O | O | O | O | O | O | O | O | O | O | O | O | O | O | O | O | O | O | O
HAYNES | alloy | 282 | specimens | were | rapidly | heated | by | the | Gleeble | system | to | peak | temperatures | below | the | equilibrium | solidus | temperature | of | the | alloy | , | from | 1323K | to | 1473K | ( | 1050°C | to | 1200°C | ) | , | to | evaluate | the | response | of | the | alloy | to | the | rapid | welding | thermal | cycle | .
O | O | O | O | O | O | O | O | O | O | O | O | O | O | O | O | O | O | O | O | O | O | O | O | O | O | O | O | O | O | B_V | O | O | O | O | O | O | O | O | O | O | O | O | O | O | O | O | O | O | O | O | O | O | O | O | O | O | O | O | O | O | O | O | O | O | O | O | O | O | O | O | O | O | O | O | O | O | O | O | O | O | O | O | O | O | O | O | O | O | O | O | O | O | O | O | O | O | O | O | O | O | O | O | O | O | O | O | O
The | liquidus | Tliquidus | and | solidus | solidus | temperatures | of | the | LEK94 | were | determined | from | the | DTA | curves | as | 1670.15K | and | 1568.15K | , | respectively | , | according | to | the | suggestions | made | by | Sponseller | .
O | O | O | O | O | O | O | O | O | B_sample | O | O | O | O | O | O | O | O | O | B_V | O | O | O | O | O | O | O | O | O | O | O | O | O | O | O | O | O | O | O | O | O | O | O | O | O | O | O | O | O | O | O | O | O | O | O | O | O | O | O | O | O | O | O | O | O | O | O | O | O | O | O | O | O | O | O | O | O | O | O | O | O | O | O | O | O | O | O | O | O | O | O | O | O | O | O | O | O | O | O | O | O | O | O | O | O | O | O | O
A | tangent | method | was | applied | to | determine | the | liquidus | and | solidus | temperatures | ; | the | temperatures | were | determined | as | the | intersection | of | tangents | to | the | curve | , | traced | on | the | baseline | and | on | the | low- | and | high- | temperature | peak | sides | , | respectively | The | measured | liquidus | and | solidus | temperatures | of | the | UNS | N08028 | alloy | are | 1663.35K | and | 1640.55K | ( | 1390.2°C | and | 1367.4°C | ) | , | respectively | .
O | O | O | O | O | O | O | O | O | O | O | O | O | O | O | O | O | O | O | O | O | O | O | O | O | O | O | O | O | O | O | O | O | O | O | O | O | O | O | O | O | O | O | O | O | O | O | O | O | O | O | O | O | O | O | B_V | O | O | O | O | O | O | O | O | O | O | O | O | O | O | O | O | O | O | O | O | O | O | O | O | O | O | O | O | O | O | O | O | O | O | O | O | O | O | O | O | O | O | O | O | O | O | O | O | O | O | O | O
A | tangent | method | was | applied | to | determine | the | liquidus | and | solidus | temperatures | ; | the | temperatures | were | determined | as | the | intersection | of | tangents | to | the | curve | , | traced | on | the | baseline | and | on | the | low- | and | high- | temperature | peak | sides | , | respectively | The | measured | liquidus | and | solidus | temperatures | of | the | UNS | N08028 | alloy | are | 1663.35K | and | 1640.55K | ( | 1390.2°C | and | 1367.4°C | ) | , | respectively | .
O | O | O | O | O | O | O | O | O | O | O | O | O | O | O | O | O | O | O | O | O | O | O | O | O | O | O | O | O | O | O | O | O | O | O | O | O | O | O | O | O | O | O | O | O | O | O | O | O | O | O | O | O | O | O | O | O | O | O | B_V | O | O | O | O | O | O | O | O | O | O | O | O | O | O | O | O | O | O | O | O | O | O | O | O | O | O | O | O | O | O | O | O | O | O | O | O | O | O | O | O | O | O | O | O | O | O | O | O
The | alloy | modeled | was | Inconel | 718 | with | the | following | material | properties | : | density | 7490K | kg/m3 | ; | thermal | conductivity | 25 | W/ | ( | mK | ) | ; | specific | heat | 620 | J/kg | ; | liquidus | temperature | 1609K | ; | solidus | temperature | 1533K | ; | latent | heat | 272 | kJ/kg | ; | electrical | conductivity | 725000 | Ω−1 | m−1 | ; | kinematic | viscosity | 1.10−6 | m2/s | ; | and | thermal | expansion | coefficient | 1.2 | × | 10−5K−1 | .
O | O | O | O | O | O | O | O | O | O | O | O | O | O | O | O | O | O | O | O | O | O | O | O | O | O | O | O | O | O | O | O | O | O | O | B_V | O | O | O | O | O | O | O | O | O | O | O | O | O | O | O | O | O | O | O | O | O | O | O | O | O | O | O | O | O | O | O | O | O | O | O | O | O | O | O | O | O | O | O | O | O | O | O | O | O | O | O | O | O | O | O | O | O | O | O | O | O | O | O | O | O | O | O | O | O | O | O | O
We | decided | to | take | the | 0.1-pct | quantile | of | the | distribution | as | “ | minimum | ” | solidus | temperature | ; | it | is | indicated | in | Figure | 4 | ( | b | ) | ( | 1549K | for | ERBO/1 | ) | .
O | O | O | O | O | O | O | O | O | O | O | O | O | O | O | O | O | O | O | O | O | O | O | O | O | O | O | B_V | O | B_sample | O | O | O | O | O | O | O | O | O | O | O | O | O | O | O | O | O | O | O | O | O | O | O | O | O | O | O | O | O | O | O | O | O | O | O | O | O | O | O | O | O | O | O | O | O | O | O | O | O | O | O | O | O | O | O | O | O | O | O | O | O | O | O | O | O | O | O | O | O | O | O | O | O | O | O | O | O | O
Despite | this | , | the | near-complete | dissolution | of | inter-dendritic | constituents | results | in | the | TIM | which | approaches | the | solidus | temperature | of | fully | homogenized | CMSX-10K | ; | Tsolidus | ≈ | 1651K | .
O | O | O | O | O | O | O | O | O | O | O | O | O | O | O | O | O | O | O | O | O | B_sample | O | O | O | B_V | O | O | O | O | O | O | O | O | O | O | O | O | O | O | O | O | O | O | O | O | O | O | O | O | O | O | O | O | O | O | O | O | O | O | O | O | O | O | O | O | O | O | O | O | O | O | O | O | O | O | O | O | O | O | O | O | O | O | O | O | O | O | O | O | O | O | O | O | O | O | O | O | O | O | O | O | O | O | O | O | O | O
In | conventionally | cast | CMSX-4 | , | solidus | and | Tliquidus | were | determined | ( | based | on | DIN | 51007 | ) | to | 1603K | and | 1669K | ( | 1330°C | and | 1396°C | ) | , | respectively | .
O | O | O | B_sample | O | O | O | O | O | O | O | O | O | O | O | O | O | B_V | O | O | O | O | O | O | O | O | O | O | O | O | O | O | O | O | O | O | O | O | O | O | O | O | O | O | O | O | O | O | O | O | O | O | O | O | O | O | O | O | O | O | O | O | O | O | O | O | O | O | O | O | O | O | O | O | O | O | O | O | O | O | O | O | O | O | O | O | O | O | O | O | O | O | O | O | O | O | O | O | O | O | O | O | O | O | O | O | O | O
For | SEBM | CMSX-4 | , | solidus | and | Tliquidus | are | 1619K | and | 1667K | ( | 1346°C | and | 1394°C | ) | , | respectively | .
O | O | B_sample | O | O | O | O | O | B_V | O | O | O | O | O | O | O | O | O | O | O | O | O | O | O | O | O | O | O | O | O | O | O | O | O | O | O | O | O | O | O | O | O | O | O | O | O | O | O | O | O | O | O | O | O | O | O | O | O | O | O | O | O | O | O | O | O | O | O | O | O | O | O | O | O | O | O | O | O | O | O | O | O | O | O | O | O | O | O | O | O | O | O | O | O | O | O | O | O | O | O | O | O | O | O | O | O | O | O
Figure | 6 | shows | that | the | equilibrium | liquidus | and | solidus | temperatures | ( | TL | and | TS | ) | of | CMSX-6 | were | 1610K | and | 1545K | ( | 1337°C | and | 1272°C | ) | , | respectively | .
O | O | O | O | O | O | O | O | O | O | O | O | O | O | O | O | B_sample | O | O | O | B_V | O | O | O | O | O | O | O | O | O | O | O | O | O | O | O | O | O | O | O | O | O | O | O | O | O | O | O | O | O | O | O | O | O | O | O | O | O | O | O | O | O | O | O | O | O | O | O | O | O | O | O | O | O | O | O | O | O | O | O | O | O | O | O | O | O | O | O | O | O | O | O | O | O | O | O | O | O | O | O | O | O | O | O | O | O | O | O
Figure | 6 | shows | that | the | equilibrium | liquidus | and | solidus | temperatures | ( | TL | and | TS | ) | of | CMSX-6 | were | 1610K | and | 1545K | ( | 1337°C | and | 1272°C | ) | , | respectively | .
O | O | O | O | O | O | O | O | O | O | O | O | O | O | O | O | B_sample | O | O | O | O | O | O | O | B_V | O | O | O | O | O | O | O | O | O | O | O | O | O | O | O | O | O | O | O | O | O | O | O | O | O | O | O | O | O | O | O | O | O | O | O | O | O | O | O | O | O | O | O | O | O | O | O | O | O | O | O | O | O | O | O | O | O | O | O | O | O | O | O | O | O | O | O | O | O | O | O | O | O | O | O | O | O | O | O | O | O | O | O
The | variation | observed | in | the | solidus | and | liquidus | temperatures | of | the | two | developmental | alloys | was | more | pronounced | , | Alloy | A | exhibited | a | solidus | temperature | of | ~ | 1200°C | and | a | liquidus | temperature | of | ~ | 1355°C | , | whereas | Alloy | B | displayed | a | solidus | temperature | of | ~ | 1210°C | and | a | liquidus | temperature | of | ~ | 1335°C | .
O | O | O | O | O | O | O | O | O | O | O | O | O | O | O | O | O | O | O | B_sample | O | O | O | O | O | O | B_V | O | O | O | O | O | O | O | O | O | O | O | O | O | O | O | O | O | O | O | O | O | O | O | O | O | O | O | O | O | O | O | O | O | O | O | O | O | O | O | O | O | O | O | O | O | O | O | O | O | O | O | O | O | O | O | O | O | O | O | O | O | O | O | O | O | O | O | O | O | O | O | O | O | O | O | O | O | O | O | O | O
The | variation | observed | in | the | solidus | and | liquidus | temperatures | of | the | two | developmental | alloys | was | more | pronounced | , | Alloy | A | exhibited | a | solidus | temperature | of | ~ | 1200°C | and | a | liquidus | temperature | of | ~ | 1355°C | , | whereas | Alloy | B | displayed | a | solidus | temperature | of | ~ | 1210°C | and | a | liquidus | temperature | of | ~ | 1335°C | .
O | O | O | O | O | O | O | O | O | O | O | O | O | O | O | O | O | O | O | O | O | O | O | O | O | O | O | O | O | O | O | O | O | B_V | O | O | O | B_sample | O | O | O | O | O | O | O | O | O | O | O | O | O | O | O | O | O | O | O | O | O | O | O | O | O | O | O | O | O | O | O | O | O | O | O | O | O | O | O | O | O | O | O | O | O | O | O | O | O | O | O | O | O | O | O | O | O | O | O | O | O | O | O | O | O | O | O | O | O | O
The | solidus | temperature | \ | ( | T_ | { | s | } | \ | ) | of | CMSX-4 | is | about | 1340°C | = | 1613K | , | so | the | temperature | of | performed | creep | tests | 1288°C | = | 1561K | corresponds | to | a | homologous | temperature | \ | ( | T/T_ | { | s | } | \ | ) | = | 0.97 | .
O | O | O | O | O | O | O | O | O | O | O | O | B_sample | O | O | B_V | O | O | O | O | O | O | O | O | O | O | O | O | O | O | O | O | O | O | O | O | O | O | O | O | O | O | O | O | O | O | O | O | O | O | O | O | O | O | O | O | O | O | O | O | O | O | O | O | O | O | O | O | O | O | O | O | O | O | O | O | O | O | O | O | O | O | O | O | O | O | O | O | O | O | O | O | O | O | O | O | O | O | O | O | O | O | O | O | O | O | O | O
TLP | bonding | was | carried | out | using | powdered | AMS | 4777 | as | the | filler | alloy | , | and | its | chemical | composition | is | given | in | Table | I.Liquidus | and | solidus | temperatures | of | the | filler | alloy | were | 1272K | and | 1244K | , | respectively | .
O | O | O | O | O | O | O | O | O | O | O | O | O | O | O | O | O | O | O | O | O | O | O | O | O | O | O | O | O | O | O | O | O | B_V | O | O | O | O | O | O | O | O | O | O | O | O | O | O | O | O | O | O | O | O | O | O | O | O | O | O | O | O | O | O | O | O | O | O | O | O | O | O | O | O | O | O | O | O | O | O | O | O | O | O | O | O | O | O | O | O | O | O | O | O | O | O | O | O | O | O | O | O | O | O | O | O | O | O
According | to | fig | 1 | ( | a | ) | , | the | liquidus | , | solidus | , | and | γ′ | solvus | temperatures | calculated | with | Thermo-Calc | for | the | MAR-M247 | ( | Nb | ) | superalloy | are | 1360 | , | 1310°C | , | and | 1210°C | , | respectively | .
O | O | O | O | O | O | O | O | O | O | O | O | O | O | O | O | O | O | O | O | O | O | B_sample | O | O | O | O | O | O | O | B_V | O | O | O | O | O | O | O | O | O | O | O | O | O | O | O | O | O | O | O | O | O | O | O | O | O | O | O | O | O | O | O | O | O | O | O | O | O | O | O | O | O | O | O | O | O | O | O | O | O | O | O | O | O | O | O | O | O | O | O | O | O | O | O | O | O | O | O | O | O | O | O | O | O | O | O | O | O
The | liquidus | , | solidus | , | and | γ′ | solvus | temperatures | calculated | with | Thermo-Calc | for | the | new | Nb-modified | MAR-M247 | superalloy | are | 1360 | , | 1310°C | , | and | 1210°C | , | respectively | .
O | O | O | O | O | O | O | O | O | O | O | O | O | O | O | O | B_sample | O | O | O | O | B_V | O | O | O | O | O | O | O | O | O | O | O | O | O | O | O | O | O | O | O | O | O | O | O | O | O | O | O | O | O | O | O | O | O | O | O | O | O | O | O | O | O | O | O | O | O | O | O | O | O | O | O | O | O | O | O | O | O | O | O | O | O | O | O | O | O | O | O | O | O | O | O | O | O | O | O | O | O | O | O | O | O | O | O | O | O | O
The | measured | solidus | and | the | liquidus | temperature | of | Ni-Cr-W | superalloy | are | 1355°C | and | 1400°C | , | respectively | .
O | O | O | O | O | O | O | O | B_sample | O | O | B_V | O | O | O | O | O | O | O | O | O | O | O | O | O | O | O | O | O | O | O | O | O | O | O | O | O | O | O | O | O | O | O | O | O | O | O | O | O | O | O | O | O | O | O | O | O | O | O | O | O | O | O | O | O | O | O | O | O | O | O | O | O | O | O | O | O | O | O | O | O | O | O | O | O | O | O | O | O | O | O | O | O | O | O | O | O | O | O | O | O | O | O | O | O | O | O | O
The | solidus | temperature | of | Inconel | 713C | is | 1263°C | ( | Ref | 11 | ) | , | so | creep | testing | was | at | a | high | homologous | temperature | , | 0.82 | .
O | O | O | O | O | O | O | B_V | O | O | O | O | O | O | O | O | O | O | O | O | O | O | O | O | O | O | O | O | O | O | O | O | O | O | O | O | O | O | O | O | O | O | O | O | O | O | O | O | O | O | O | O | O | O | O | O | O | O | O | O | O | O | O | O | O | O | O | O | O | O | O | O | O | O | O | O | O | O | O | O | O | O | O | O | O | O | O | O | O | O | O | O | O | O | O | O | O | O | O | O | O | O | O | O | O | O | O | O
The | liquidus | and | solidus | temperatures | of | the | K418 | alloy | are | 1345°C | and | 1297°C | , | respectively | , | with | a | solidification | range | ( | ΔT | ) | of | 48°C | ( | Ref | 15 | ) | .
O | O | O | O | O | O | O | B_sample | O | O | B_V | O | O | O | O | O | O | O | O | O | O | O | O | O | O | O | O | O | O | O | O | O | O | O | O | O | O | O | O | O | O | O | O | O | O | O | O | O | O | O | O | O | O | O | O | O | O | O | O | O | O | O | O | O | O | O | O | O | O | O | O | O | O | O | O | O | O | O | O | O | O | O | O | O | O | O | O | O | O | O | O | O | O | O | O | O | O | O | O | O | O | O | O | O | O | O | O | O
For | the | Rene80 | powder | used | in | the | investigation | , | the | solidus | temperature | is | 1593.15K | , | and | the | liquidus | temperature | is | 1613.15K | .
O | O | B_sample | O | O | O | O | O | O | O | O | O | O | B_V | O | O | O | O | O | O | O | O | O | O | O | O | O | O | O | O | O | O | O | O | O | O | O | O | O | O | O | O | O | O | O | O | O | O | O | O | O | O | O | O | O | O | O | O | O | O | O | O | O | O | O | O | O | O | O | O | O | O | O | O | O | O | O | O | O | O | O | O | O | O | O | O | O | O | O | O | O | O | O | O | O | O | O | O | O | O | O | O | O | O | O | O | O | O
The | solidus | temperatures | determined | from | the | heating | curves | ( | fig | 1a | ) | were | found | to | be | 1447 | , | 1445°C | , | and | 1426°C | for | the | Ni-9Al-21W | , | Co-8Al-13W | , | and | Co-8Al-24W | alloys | , | respectively | .
O | O | O | O | O | O | O | O | O | O | O | O | O | O | O | O | O | O | O | O | O | O | O | O | B_sample | O | O | O | O | O | O | O | O | O | O | O | O | O | O | O | O | O | O | O | O | O | O | O | O | O | O | O | O | O | O | O | O | O | O | O | O | O | O | O | O | O | O | O | O | O | O | O | O | O | O | O | O | O | O | O | O | O | O | O | O | O | O | O | O | O | O | O | O | O | O | O | O | O | O | O | O | O | O | O | O | O | O | O
The | solidus | temperatures | determined | from | the | heating | curves | ( | fig | 1a | ) | were | found | to | be | 1447 | , | 1445°C | , | and | 1426°C | for | the | Ni-9Al-21W | , | Co-8Al-13W | , | and | Co-8Al-24W | alloys | , | respectively | .
O | O | O | O | O | O | O | O | O | O | O | O | O | O | O | O | O | O | B_V | O | O | O | O | O | O | O | B_sample | O | O | O | O | O | O | O | O | O | O | O | O | O | O | O | O | O | O | O | O | O | O | O | O | O | O | O | O | O | O | O | O | O | O | O | O | O | O | O | O | O | O | O | O | O | O | O | O | O | O | O | O | O | O | O | O | O | O | O | O | O | O | O | O | O | O | O | O | O | O | O | O | O | O | O | O | O | O | O | O | O
The | solidus | temperatures | determined | from | the | heating | curves | ( | fig | 1a | ) | were | found | to | be | 1447 | , | 1445°C | , | and | 1426°C | for | the | Ni-9Al-21W | , | Co-8Al-13W | , | and | Co-8Al-24W | alloys | , | respectively | .
O | O | O | O | O | O | O | O | O | O | O | O | O | O | O | O | O | O | O | O | O | B_V | O | O | O | O | O | O | O | B_sample | O | O | O | O | O | O | O | O | O | O | O | O | O | O | O | O | O | O | O | O | O | O | O | O | O | O | O | O | O | O | O | O | O | O | O | O | O | O | O | O | O | O | O | O | O | O | O | O | O | O | O | O | O | O | O | O | O | O | O | O | O | O | O | O | O | O | O | O | O | O | O | O | O | O | O | O | O | O
An | isopleth | with | 10 | at. | % | Al | and | 7.5 | at. | % | W | is | shown | in | fig | 9 | ( | a | ) | together | with | the | γ′ | solvus | and | solidus | temperatures | of | the | Co-xNi-10Al-7.5W | alloys | determined | by | Shinagawa | et | al | The | Ni-Al-W | and | Co-Al-W | ternary | systems | in | the | W-rich | region | were | studied | experimentally | and | theoretically | at | 900 | , | 1000 | , | 1100 | and | 1300°C | .
O | O | O | O | O | O | O | O | O | O | O | O | O | O | O | O | O | O | O | O | O | O | O | O | O | O | O | O | O | O | B_sample | O | O | O | O | O | O | O | O | O | O | O | O | O | O | O | O | O | O | O | O | O | O | O | O | O | O | O | O | B_V | O | O | O | O | O | O | O | O | O | O | O | O | O | O | O | O | O | O | O | O | O | O | O | O | O | O | O | O | O | O | O | O | O | O | O | O | O | O | O | O | O | O | O | O | O | O | O | O
For | the | case | of | Cu-1.02 | at. | % | Co | , | it | forms | fcc | ( | Cu | ) | solid | solution | when | the | alloy | is | held | at | a | temperature | above | the | solvus | but | below | the | solidus | , | e.g. | , | 950°C | .
O | O | O | O | B_sample | O | O | O | O | O | O | O | O | O | O | O | O | O | O | O | O | O | O | O | O | O | O | O | O | O | O | O | O | O | O | B_V | O | O | O | O | O | O | O | O | O | O | O | O | O | O | O | O | O | O | O | O | O | O | O | O | O | O | O | O | O | O | O | O | O | O | O | O | O | O | O | O | O | O | O | O | O | O | O | O | O | O | O | O | O | O | O | O | O | O | O | O | O | O | O | O | O | O | O | O | O | O | O | O
René | N500 | has | a | solidus | temperature | of | 1330°C | and | liquidus | temperature | of | 1383°C | .
O | B_sample | O | O | O | O | O | B_V | O | O | O | O | O | O | O | O | O | O | O | O | O | O | O | O | O | O | O | O | O | O | O | O | O | O | O | O | O | O | O | O | O | O | O | O | O | O | O | O | O | O | O | O | O | O | O | O | O | O | O | O | O | O | O | O | O | O | O | O | O | O | O | O | O | O | O | O | O | O | O | O | O | O | O | O | O | O | O | O | O | O | O | O | O | O | O | O | O | O | O | O | O | O | O | O | O | O | O | O
The | cooling | process | from | liquidus | to | solidus | temperature | has | a | large | influence | on | dendrite | arm | spacing | , | grain | structure | , | microsegregation | , | and | hot | cracking | , | while | the | process | of | cooling | from | solidus | temperature | to | a | given | temperature | , | e.g. | , | recrystallization | temperature | ( | approximate | 1000°C | for | IN625 | ) | , | affects | solid-state | phase | transformation | , | residual | stress | , | and | grain | coarsening | .
O | O | O | O | O | O | O | O | O | O | O | O | O | O | O | O | O | O | O | O | O | O | O | O | O | O | O | O | O | O | O | O | O | O | O | O | O | O | O | O | O | O | O | O | O | B_V | O | B_sample | O | O | O | O | O | O | O | O | O | O | O | O | O | O | O | O | O | O | O | O | O | O | O | O | O | O | O | O | O | O | O | O | O | O | O | O | O | O | O | O | O | O | O | O | O | O | O | O | O | O | O | O | O | O | O | O | O | O | O | O
The | liquidus | and | solidus | temperatures | of | the | FM1 | filler | metal | were | 1397±2°C | and | 1375±2°C | , | respectively | .
O | O | O | O | O | O | O | B_sample | O | O | O | O | O | B_V | O | O | O | O | O | O | O | O | O | O | O | O | O | O | O | O | O | O | O | O | O | O | O | O | O | O | O | O | O | O | O | O | O | O | O | O | O | O | O | O | O | O | O | O | O | O | O | O | O | O | O | O | O | O | O | O | O | O | O | O | O | O | O | O | O | O | O | O | O | O | O | O | O | O | O | O | O | O | O | O | O | O | O | O | O | O | O | O | O | O | O | O | O | O
The | bonding | temperatures | were | selected | as | 1050°C | , | 1100 | , | and | 1150°C | , | higher | than | the | interlayer | liquidus | temperature | ( | 1024°C | ) | and | lower | than | the | base | metals | solidus | temperatures | ( | 1260 | and | 1230°C | for | IN718 | and | IN738 | , | respectively | ) | .
O | O | O | O | O | O | O | O | O | O | O | O | O | O | O | O | O | O | O | O | O | O | O | O | O | O | O | O | O | O | O | O | O | B_V | O | B_sample | O | O | O | O | O | O | O | O | O | O | O | O | O | O | O | O | O | O | O | O | O | O | O | O | O | O | O | O | O | O | O | O | O | O | O | O | O | O | O | O | O | O | O | O | O | O | O | O | O | O | O | O | O | O | O | O | O | O | O | O | O | O | O | O | O | O | O | O | O | O | O | O
Clearly | , | there | is | no | evidence | of | S-nitride | dissolution | , | even | when | the | temperature | was | as | high | as | 1350°C | , | which | is | only | about | 10°C | lower | than | the | solidus | of | Alloy | 690 | .
O | O | O | O | O | O | O | O | O | O | O | O | O | O | O | O | O | O | B_V | O | O | O | O | O | O | O | O | O | O | O | O | O | O | O | O | O | O | O | O | O | O | O | O | O | O | O | O | O | O | O | O | O | O | O | O | O | O | O | O | O | O | O | O | O | O | O | O | O | O | O | O | O | O | O | O | O | O | O | O | O | O | O | O | O | O | O | O | O | O | O | O | O | O | O | O | O | O | O | O | O | O | O | O | O | O | O | O | O
The | solidus | and | liquidus | temperatures | of | the | non-reinforced | Inconel | 625 | alloy | were | determined | as | 1323°C | and | 1344°C | , | respectively | .
O | O | O | O | O | O | O | O | O | O | O | O | O | O | B_V | O | O | O | O | O | O | O | O | O | O | O | O | O | O | O | O | O | O | O | O | O | O | O | O | O | O | O | O | O | O | O | O | O | O | O | O | O | O | O | O | O | O | O | O | O | O | O | O | O | O | O | O | O | O | O | O | O | O | O | O | O | O | O | O | O | O | O | O | O | O | O | O | O | O | O | O | O | O | O | O | O | O | O | O | O | O | O | O | O | O | O | O | O
The | solvus | temperature | ofY | ' | extended | over | 1070-1170K | and | the | solidus | line | spread | over | 1330~1390 | in | Alloy | 92 | [ | 6 | ] | .
O | O | O | O | O | O | O | O | O | O | O | O | O | O | O | O | O | O | O | O | O | O | O | O | O | O | O | O | O | O | O | O | O | O | O | O | O | O | O | O | O | O | O | O | O | O | O | O | O | O | O | O | O | O | O | O | O | O | O | O | O | O | O | O | O | O | O | O | O | O | O | O | O | O | O | O | O | O | O | O | O | O | O | O | O | O | O | O | O | O | O | O | O | O | O | O | O | O | O | O | O | O | O | O | O | O | O | O
It | can | be | logically | inferred | that | the | local | preheat | temperature | of | the | substrate | when | electron | beam | hits | spot | # | 10 | ( | see | fig | 5 | b | ) | is | less | than | the | solidus | temperature | of | IN718 | ( | 1528K | ) | .
O | O | O | O | O | O | O | O | O | O | O | O | O | O | O | O | O | O | O | O | O | O | O | O | O | O | O | O | O | O | O | O | O | B_sample | O | B_V | O | O | O | O | O | O | O | O | O | O | O | O | O | O | O | O | O | O | O | O | O | O | O | O | O | O | O | O | O | O | O | O | O | O | O | O | O | O | O | O | O | O | O | O | O | O | O | O | O | O | O | O | O | O | O | O | O | O | O | O | O | O | O | O | O | O | O | O | O | O | O | O
This | shows | that | the | local | preheat | temperature | of | the | substrate | when | electron | beam | hits | spot | # | 10 | is | greater | than | or | equal | to | the | solidus | temperature | of | IN718 | ( | 1528K | ) | .
O | O | O | O | O | O | O | O | O | O | O | O | O | O | O | O | O | O | O | O | O | O | O | O | O | O | O | B_sample | O | B_V | O | O | O | O | O | O | O | O | O | O | O | O | O | O | O | O | O | O | O | O | O | O | O | O | O | O | O | O | O | O | O | O | O | O | O | O | O | O | O | O | O | O | O | O | O | O | O | O | O | O | O | O | O | O | O | O | O | O | O | O | O | O | O | O | O | O | O | O | O | O | O | O | O | O | O | O | O | O
However | , | melting | of | the | GA | powder | began | at | 1283°C | and | ended | at | 1323°C | , | which | was | within | the | reported | range | [ | 19 | ] | and | close | to | the | solidus | of | 1294°C | for | alloy | 625 | powder | [ | 20 | ] | .
O | O | O | O | O | O | O | O | O | O | O | O | O | O | O | O | O | O | O | O | O | O | O | O | O | O | O | O | O | O | B_V | O | O | O | O | O | O | O | O | O | O | O | O | O | O | O | O | O | O | O | O | O | O | O | O | O | O | O | O | O | O | O | O | O | O | O | O | O | O | O | O | O | O | O | O | O | O | O | O | O | O | O | O | O | O | O | O | O | O | O | O | O | O | O | O | O | O | O | O | O | O | O | O | O | O | O | O | O
The | profile | is | scaled | by | an | assumed | emittivity | and | converted | to | temperature | units | such | that | the | temperature | in | this | zone | matches | the | solidus | temperature | , | T | s | = | 1587K | , | which | we | calculated | for | IN625 | using | the | TCNI8 | thermodynamic | database | [ | 28 | ] | .
O | O | O | O | O | O | O | O | O | O | O | O | O | O | O | O | O | O | O | O | O | O | O | O | O | O | O | O | B_V | O | O | O | O | O | B_sample | O | O | O | O | O | O | O | O | O | O | O | O | O | O | O | O | O | O | O | O | O | O | O | O | O | O | O | O | O | O | O | O | O | O | O | O | O | O | O | O | O | O | O | O | O | O | O | O | O | O | O | O | O | O | O | O | O | O | O | O | O | O | O | O | O | O | O | O | O | O | O | O | O
A | ternary | Co-9Al-8W | alloy | for | instance | has | solidus | and | liquidus | temperatures | of | 1446°C | and | ∼ | 1460°C | respectively | [ | 36 | ] | .
O | O | B_sample | O | O | O | O | O | O | O | O | O | B_V | O | O | O | O | O | O | O | O | O | O | O | O | O | O | O | O | O | O | O | O | O | O | O | O | O | O | O | O | O | O | O | O | O | O | O | O | O | O | O | O | O | O | O | O | O | O | O | O | O | O | O | O | O | O | O | O | O | O | O | O | O | O | O | O | O | O | O | O | O | O | O | O | O | O | O | O | O | O | O | O | O | O | O | O | O | O | O | O | O | O | O | O | O | O | O
Therefore | , | the | γ′ | solvus | , | solidus | , | and | liquidus | temperatures | of | the | Co-5Al-14V | alloy | are | determined | to | be | 964±3 | , | 1409±3°C | , | and | 1440±2°C | , | respectively | .
O | O | O | O | O | O | O | O | O | O | O | O | O | B_sample | O | O | O | O | O | O | O | B_V | O | O | O | O | O | O | O | O | O | O | O | O | O | O | O | O | O | O | O | O | O | O | O | O | O | O | O | O | O | O | O | O | O | O | O | O | O | O | O | O | O | O | O | O | O | O | O | O | O | O | O | O | O | O | O | O | O | O | O | O | O | O | O | O | O | O | O | O | O | O | O | O | O | O | O | O | O | O | O | O | O | O | O | O | O | O
However | , | the | solidus | temperature | is | significantly | decreased | from | 1409±3°C | to | 1309±3°C | in | the | 2Nb | alloy | , | which | suggests | that | the | content | of | Nb | in | the | alloy | should | be | carefully | controlled | to | design | the | Co-base | superalloys | with | a | high | melting | temperature | .
O | O | O | O | O | O | O | O | O | B_V | O | O | O | O | B_sample | O | O | O | O | O | O | O | O | O | O | O | O | O | O | O | O | O | O | O | O | O | O | O | O | O | O | O | O | O | O | O | O | O | O | O | O | O | O | O | O | O | O | O | O | O | O | O | O | O | O | O | O | O | O | O | O | O | O | O | O | O | O | O | O | O | O | O | O | O | O | O | O | O | O | O | O | O | O | O | O | O | O | O | O | O | O | O | O | O | O | O | O | O
The | γ′ | solvus | , | solidus | , | and | liquidus | temperatures | of | the | 30Ni4Ta2Ti | alloy | were | determined | to | be | 1242±3°C | , | 1313±3 | , | and | 1367±2°C | , | respectively | .
O | O | O | O | O | O | O | O | O | O | O | B_sample | O | O | O | O | O | O | O | O | O | O | O | O | O | O | O | O | O | O | O | O | O | O | O | O | O | O | O | O | O | O | O | O | O | O | O | O | O | O | O | O | O | O | O | O | O | O | O | O | O | O | O | O | O | O | O | O | O | O | O | O | O | O | O | O | O | O | O | O | O | O | O | O | O | O | O | O | O | O | O | O | O | O | O | O | O | O | O | O | O | O | O | O | O | O | O | O
The | Tγʹ-solvus | value | for | the | CVT | alloy | is | 974°C | ( | within | the | 5 | % | deviation | of | 1021°C | derived | using | the | machine | learning | algorithm | ) | , | while | the | solidus | temperature | is | 1379°C | .
O | O | O | O | O | B_sample | O | O | O | O | O | O | O | O | O | O | O | O | O | O | O | O | O | O | O | O | O | O | O | O | B_V | O | O | O | O | O | O | O | O | O | O | O | O | O | O | O | O | O | O | O | O | O | O | O | O | O | O | O | O | O | O | O | O | O | O | O | O | O | O | O | O | O | O | O | O | O | O | O | O | O | O | O | O | O | O | O | O | O | O | O | O | O | O | O | O | O | O | O | O | O | O | O | O | O | O | O | O | O
The | parameter | sets | with | a | HIP | temperature | of | 1300°C | is | above | the | solidus | temperature | of | IN718 | .
O | O | O | O | O | O | O | O | B_V | O | O | O | O | O | O | B_sample | O | O | O | O | O | O | O | O | O | O | O | O | O | O | O | O | O | O | O | O | O | O | O | O | O | O | O | O | O | O | O | O | O | O | O | O | O | O | O | O | O | O | O | O | O | O | O | O | O | O | O | O | O | O | O | O | O | O | O | O | O | O | O | O | O | O | O | O | O | O | O | O | O | O | O | O | O | O | O | O | O | O | O | O | O | O | O | O | O | O | O | O
AHIP | temperature | slightly | above | the | solidus | temperature | of | IN | 718 | ( | THIP | = | 1300°C | ) | did | not | further | improve | the | density | .
O | O | O | O | O | O | O | O | O | O | O | O | O | B_V | O | O | O | O | O | O | O | O | O | O | O | O | O | O | O | O | O | O | O | O | O | O | O | O | O | O | O | O | O | O | O | O | O | O | O | O | O | O | O | O | O | O | O | O | O | O | O | O | O | O | O | O | O | O | O | O | O | O | O | O | O | O | O | O | O | O | O | O | O | O | O | O | O | O | O | O | O | O | O | O | O | O | O | O | O | O | O | O | O | O | O | O | O | O
This | is | 36K | lower | than | the | solidus | temperature | of | alloy | 738 | ( | 1281°C | ) | .
O | O | O | O | O | O | O | O | O | O | O | O | B_V | O | O | O | O | O | O | O | O | O | O | O | O | O | O | O | O | O | O | O | O | O | O | O | O | O | O | O | O | O | O | O | O | O | O | O | O | O | O | O | O | O | O | O | O | O | O | O | O | O | O | O | O | O | O | O | O | O | O | O | O | O | O | O | O | O | O | O | O | O | O | O | O | O | O | O | O | O | O | O | O | O | O | O | O | O | O | O | O | O | O | O | O | O | O | O
Five | initial | temperatures | lower | than | the | solidus | temperature | ( | 1540K | ) | of | the | Fe27Ni51 | Cr22 | alloy | , | i.e | .
O | O | O | O | O | O | O | O | O | B_V | O | O | O | B_sample | O | O | O | O | O | O | O | O | O | O | O | O | O | O | O | O | O | O | O | O | O | O | O | O | O | O | O | O | O | O | O | O | O | O | O | O | O | O | O | O | O | O | O | O | O | O | O | O | O | O | O | O | O | O | O | O | O | O | O | O | O | O | O | O | O | O | O | O | O | O | O | O | O | O | O | O | O | O | O | O | O | O | O | O | O | O | O | O | O | O | O | O | O | O
The | addition | of | Mo | , | Re | and | W | led | to | increased | solidus | ( | T | s | ) | and | the | liquidus | ( | T | l | ) | temperatures | compared | with | values | for | a | commercial | alloy | Inconel | 617 | ( | 1354.3°C | and | 1385.4°C | for | solidus | and | liquidus | , | respectively | ) | , | thus | potentially | providing | additional | high-temperature | capability | .
O | O | O | O | O | O | O | O | O | O | O | O | O | O | O | O | O | O | O | O | O | O | O | O | O | O | O | O | O | O | O | O | O | O | B_V | O | O | O | O | O | O | O | O | O | O | O | O | O | O | O | O | O | O | O | O | O | O | O | O | O | O | O | O | O | O | O | O | O | O | O | O | O | O | O | O | O | O | O | O | O | O | O | O | O | O | O | O | O | O | O | O | O | O | O | O | O | O | O | O | O | O | O | O | O | O | O | O | O
InABAQUS/Standard | , | the | annealing | function | was | used | to | model | the | effects | of | melting | and | re-solidification | of | the | weld | pool | , | setting | the | annealing | temperature | at | the | solidus | temperature | of | IN718 | ( | 1260°C | ) | .
O | O | O | O | O | O | O | O | O | O | O | O | O | O | O | O | O | O | O | O | O | O | O | O | O | O | O | O | O | B_sample | O | B_V | O | O | O | O | O | O | O | O | O | O | O | O | O | O | O | O | O | O | O | O | O | O | O | O | O | O | O | O | O | O | O | O | O | O | O | O | O | O | O | O | O | O | O | O | O | O | O | O | O | O | O | O | O | O | O | O | O | O | O | O | O | O | O | O | O | O | O | O | O | O | O | O | O | O | O | O
14 | and | 15 | for | set | 1 | and | 2 | of | the | welding | parameters | , | respectively | , | contoured | by | the | isothermal | curve | at | the | solidus | temperature | of | IN718 | ( | 1260°C | ) | .
O | O | O | O | O | O | O | O | O | O | O | O | O | O | O | O | O | O | O | O | O | O | O | O | O | B_sample | O | B_V | O | O | O | O | O | O | O | O | O | O | O | O | O | O | O | O | O | O | O | O | O | O | O | O | O | O | O | O | O | O | O | O | O | O | O | O | O | O | O | O | O | O | O | O | O | O | O | O | O | O | O | O | O | O | O | O | O | O | O | O | O | O | O | O | O | O | O | O | O | O | O | O | O | O | O | O | O | O | O | O
These | simulations | , | carried | out | by | using | TCCC1 | database | , | show | that | “ | solidus | ” | temperatures | for | the | W-C-Co-Ni-Cr | system | range | from | 1209°C | for | the | liquid+fcc | + | WC | + | graphite | phase | diagram | region | to | 1276°C | for | the | liquid+fcc | + | M6C | + | WC | one | ( | fig | 6 | a | ) | .
O | O | O | O | O | O | O | O | O | O | O | O | O | O | O | O | O | O | B_sample | O | O | O | B_V | O | O | O | O | O | O | O | O | O | O | O | O | O | O | O | O | O | O | O | O | O | O | O | O | O | O | O | O | O | O | O | O | O | O | O | O | O | O | O | O | O | O | O | O | O | O | O | O | O | O | O | O | O | O | O | O | O | O | O | O | O | O | O | O | O | O | O | O | O | O | O | O | O | O | O | O | O | O | O | O | O | O | O | O | O
Therefore | , | Gleeble | thermomechanical | simulation | system | was | used | to | simulate | HAZs | microstructure | at | 1270°C | and | 1290°C | , | which | are | 50 | and | 30°C | , | respectively | , | below | the | solidus | temperature | of | alloy | IC | 6 | ( | ∼1320°C | ) | [ | 9 | ] | .
O | O | O | O | O | O | O | O | O | O | O | O | O | O | O | O | O | O | O | O | O | O | O | O | O | O | O | O | O | O | O | B_sample | O | O | B_V | O | O | O | O | O | O | O | O | O | O | O | O | O | O | O | O | O | O | O | O | O | O | O | O | O | O | O | O | O | O | O | O | O | O | O | O | O | O | O | O | O | O | O | O | O | O | O | O | O | O | O | O | O | O | O | O | O | O | O | O | O | O | O | O | O | O | O | O | O | O | O | O | O
It | indicates | that | the | solidus | and | liquidus | of | the | Alloy | IC6SX | are | 1380.3°C | and | 1409.8°C | , | respectively | , | and | the | majority | of | γ′ | phase | went | into | solid | solution | quickly | at | the | temperatures | range | of | 1240-1280°C | .
O | O | O | O | O | O | O | O | O | O | O | O | B_V | O | O | O | O | O | O | O | O | O | O | O | O | O | O | O | O | O | O | O | O | O | O | O | O | O | O | O | O | O | O | O | O | O | O | O | O | O | O | O | O | O | O | O | O | O | O | O | O | O | O | O | O | O | O | O | O | O | O | O | O | O | O | O | O | O | O | O | O | O | O | O | O | O | O | O | O | O | O | O | O | O | O | O | O | O | O | O | O | O | O | O | O | O | O | O
The | measured | γ′ | solvus | , | solidus | , | and | liquidus | temperatures | of | the | Co-15Ti-3W | alloy | were | 1144°C | , | 1216°C | , | and | 1318°C | , | respectively | .
O | O | O | O | O | O | O | O | O | O | O | O | B_sample | O | O | O | O | B_V | O | O | O | O | O | O | O | O | O | O | O | O | O | O | O | O | O | O | O | O | O | O | O | O | O | O | O | O | O | O | O | O | O | O | O | O | O | O | O | O | O | O | O | O | O | O | O | O | O | O | O | O | O | O | O | O | O | O | O | O | O | O | O | O | O | O | O | O | O | O | O | O | O | O | O | O | O | O | O | O | O | O | O | O | O | O | O | O | O | O
% | of | Zr | ( | which | is | the | nominal | Zr | content | of | IC221M | ) | , | has | a | γ | solidus | transformation | at | about | 1250°C | .
O | O | O | O | O | O | O | O | O | O | O | B_sample | O | O | O | O | O | O | O | O | O | B_V | O | O | O | O | O | O | O | O | O | O | O | O | O | O | O | O | O | O | O | O | O | O | O | O | O | O | O | O | O | O | O | O | O | O | O | O | O | O | O | O | O | O | O | O | O | O | O | O | O | O | O | O | O | O | O | O | O | O | O | O | O | O | O | O | O | O | O | O | O | O | O | O | O | O | O | O | O | O | O | O | O | O | O | O | O | O
In | the | literature | , | the | solidus | and | liquidus | temperatures | of | the | cast | alloy | 625 | are | reported | as | 1290°C | and | 1350°C | , | respectively | [ | 26 | ] | .
O | O | O | O | O | O | O | O | O | O | O | O | O | O | O | O | O | B_V | O | O | O | O | O | O | O | O | O | O | O | O | O | O | O | O | O | O | O | O | O | O | O | O | O | O | O | O | O | O | O | O | O | O | O | O | O | O | O | O | O | O | O | O | O | O | O | O | O | O | O | O | O | O | O | O | O | O | O | O | O | O | O | O | O | O | O | O | O | O | O | O | O | O | O | O | O | O | O | O | O | O | O | O | O | O | O | O | O | O
According | to | results | of | DSC | analysis | , | alloy | 625 | powder | has | the | solidus | temperature | at | 1294°C | [ | 27 | ] | .
O | O | O | O | O | O | O | O | O | O | O | O | O | O | O | B_V | O | O | O | O | O | O | O | O | O | O | O | O | O | O | O | O | O | O | O | O | O | O | O | O | O | O | O | O | O | O | O | O | O | O | O | O | O | O | O | O | O | O | O | O | O | O | O | O | O | O | O | O | O | O | O | O | O | O | O | O | O | O | O | O | O | O | O | O | O | O | O | O | O | O | O | O | O | O | O | O | O | O | O | O | O | O | O | O | O | O | O | O
DSC | analysis | performed | after | the | debinding | operation | applied | to | alloy | 625 | samples | shows | that | solidus | temperature | of | the | material | was | 1298°C | and | liquidus | temperature | 1330°C | .
O | O | O | O | O | O | O | O | O | O | O | O | O | O | O | O | O | O | O | O | B_V | O | O | O | O | O | O | O | O | O | O | O | O | O | O | O | O | O | O | O | O | O | O | O | O | O | O | O | O | O | O | O | O | O | O | O | O | O | O | O | O | O | O | O | O | O | O | O | O | O | O | O | O | O | O | O | O | O | O | O | O | O | O | O | O | O | O | O | O | O | O | O | O | O | O | O | O | O | O | O | O | O | O | O | O | O | O | O
It | is | concluded | that | an | optimum | condition | for | γ | ′ | solid | solution | treatment | for | this | modified | CMSX-4 | by | the | addition | of | C | and | Hf | is | between | the | solvus | temperature | of | 1305°C | and | the | solidus | temperature | of | 1315°C | .
O | O | O | O | O | O | O | O | O | O | O | O | O | O | O | O | B_sample | O | O | O | O | O | O | O | O | O | O | O | O | O | O | O | O | O | O | O | B_V | O | O | O | O | O | O | O | O | O | O | O | O | O | O | O | O | O | O | O | O | O | O | O | O | O | O | O | O | O | O | O | O | O | O | O | O | O | O | O | O | O | O | O | O | O | O | O | O | O | O | O | O | O | O | O | O | O | O | O | O | O | O | O | O | O | O | O | O | O | O | O
This | demonstrated | that | the | K418 | alloy | had | solidified | completely | at | 1280°C | , | corresponding | to | the | solidus | temperature | of | the | alloy | .
O | O | O | O | B_sample | O | O | O | O | O | B_V | O | O | O | O | O | O | O | O | O | O | O | O | O | O | O | O | O | O | O | O | O | O | O | O | O | O | O | O | O | O | O | O | O | O | O | O | O | O | O | O | O | O | O | O | O | O | O | O | O | O | O | O | O | O | O | O | O | O | O | O | O | O | O | O | O | O | O | O | O | O | O | O | O | O | O | O | O | O | O | O | O | O | O | O | O | O | O | O | O | O | O | O | O | O | O | O | O
In | a | study | which | was | conducted | by | using | alloy | 718 | powder | that | has | a | 13.1 | μm | median | particle | size | , | the | solidus | and | liquidus | temperatures | were | respectively | identified | as | 1260°C | and | 1320°C | [ | 33 | ] | .
O | O | O | O | O | O | O | O | O | O | O | O | O | O | O | O | O | O | O | O | O | O | O | O | O | O | O | O | O | B_V | O | O | O | O | O | O | O | O | O | O | O | O | O | O | O | O | O | O | O | O | O | O | O | O | O | O | O | O | O | O | O | O | O | O | O | O | O | O | O | O | O | O | O | O | O | O | O | O | O | O | O | O | O | O | O | O | O | O | O | O | O | O | O | O | O | O | O | O | O | O | O | O | O | O | O | O | O | O
From | DSC | analysis | it | has | been | determined | that | the | solidus | and | the | liquidus | temperatures | of | the | alloy | 718 | are | 1247°C | and | 1307°C | , | respectively | .
O | O | O | O | O | O | O | O | O | O | O | O | O | O | O | O | O | O | O | B_V | O | O | O | O | O | O | O | O | O | O | O | O | O | O | O | O | O | O | O | O | O | O | O | O | O | O | O | O | O | O | O | O | O | O | O | O | O | O | O | O | O | O | O | O | O | O | O | O | O | O | O | O | O | O | O | O | O | O | O | O | O | O | O | O | O | O | O | O | O | O | O | O | O | O | O | O | O | O | O | O | O | O | O | O | O | O | O | O
The | solution | treatment | of | the | Mo-strengthening | single | crystal | superalloy | IC21 | is | carried | out | above | 1340°C | , | while | some | incipient-melting | occurs | occasionally | at | 1345°C | , | lower | than | its | solidus | as | 1370°C | , | which | means | this | alloy | significantly | suffers | from | sub-solidus | melting | .
O | O | O | O | O | O | O | O | O | B_sample | O | O | O | O | O | O | O | O | O | O | O | O | O | O | O | O | O | O | O | B_V | O | O | O | O | O | O | O | O | O | O | O | O | O | O | O | O | O | O | O | O | O | O | O | O | O | O | O | O | O | O | O | O | O | O | O | O | O | O | O | O | O | O | O | O | O | O | O | O | O | O | O | O | O | O | O | O | O | O | O | O | O | O | O | O | O | O | O | O | O | O | O | O | O | O | O | O | O | O
According | to | fig | 7 | ( | a | ) | , | the | total | solidification | time | of | molten | IN738LC | in | alumina | mold | is | 48 | s | , | and | experimental | equation | of | cooling | within | the | liquidus | ( | TL | ) | and | solidus | ( | TS | ) | range | , | with | a | good | linear | approximation | is | described | as | T | = | −0.97 | t | + | 1330.77°C | showing | the | cooling | slope | of | 0.97°C | s−1 | which | is | in | good | agreement | with | the | value | obtained | by | Frankee | et | al | .
O | O | O | O | O | O | O | O | O | O | O | O | O | O | B_sample | O | O | O | O | O | O | O | O | O | O | O | O | O | O | O | O | O | O | O | O | O | O | O | O | O | O | O | O | O | O | O | O | O | O | O | O | O | O | B_V | O | O | O | O | O | O | O | O | O | O | O | O | O | O | O | O | O | O | O | O | O | O | O | O | O | O | O | O | O | O | O | O | O | O | O | O | O | O | O | O | O | O | O | O | O | O | O | O | O | O | O | O | O | O
The | solidus | temperature | of | the | superalloy | 718 | was | reported | as | 1500K | and | 1593K | by | Eiselstein | [ | 37 | ] | and | Knorovsky | [ | 16 | ] | , | respectively | .
O | O | O | O | O | O | O | O | O | O | B_V | O | O | O | O | O | O | O | O | O | O | O | O | O | O | O | O | O | O | O | O | O | O | O | O | O | O | O | O | O | O | O | O | O | O | O | O | O | O | O | O | O | O | O | O | O | O | O | O | O | O | O | O | O | O | O | O | O | O | O | O | O | O | O | O | O | O | O | O | O | O | O | O | O | O | O | O | O | O | O | O | O | O | O | O | O | O | O | O | O | O | O | O | O | O | O | O | O
The | solidus | and | liquidus | of | the | BNi-1a | braze | alloy | are | 975 | and | 1075°C | , | respectively | and | the | solidus | and | liquidus | of | the | DF-4B | 1065°C | and | 1120°C | , | respectively | .
O | O | O | O | O | O | B_sample | O | O | O | O | O | O | O | O | O | O | O | O | O | O | O | O | O | O | O | O | O | O | O | O | O | O | O | O | O | O | O | O | O | O | O | O | O | O | O | O | O | O | O | O | O | O | O | O | O | O | O | O | O | O | O | O | O | O | O | O | O | O | O | O | O | O | O | O | O | O | O | O | O | O | O | O | O | O | O | O | O | O | O | O | O | O | O | O | O | O | O | O | O | O | O | O | O | O | O | O | O
During | solidification | of | the | thin | layer | , | G | may | be | estimated | approximately | as | ΔT | G-S | ( | difference | between | the | boiling | point | , | 3223K | , | and | the | solidus | point | , | 1523K | , | for | In738 | ) | over | the | thickness | at | ∼ | 5 | μm | .
O | O | O | O | O | O | O | O | O | O | O | O | O | O | O | O | O | O | O | O | O | O | O | O | O | O | O | O | O | B_V | O | O | B_sample | O | O | O | O | O | O | O | O | O | O | O | O | O | O | O | O | O | O | O | O | O | O | O | O | O | O | O | O | O | O | O | O | O | O | O | O | O | O | O | O | O | O | O | O | O | O | O | O | O | O | O | O | O | O | O | O | O | O | O | O | O | O | O | O | O | O | O | O | O | O | O | O | O | O | O
Those | model | SC | alloys | are | also | marked | in | liquidus | surface | and | isothermal | solidus | projection | ( | 1250°C | ) | of | Ni-Al-Ta | ternary | phase | diagram | , | as | shown | in | fig | 1 | a | and | b | , | respectively | [ | 28 | ] | .
O | O | O | O | O | O | O | O | O | O | O | O | O | O | O | B_V | O | O | B_sample | O | O | O | O | O | O | O | O | O | O | O | O | O | O | O | O | O | O | O | O | O | O | O | O | O | O | O | O | O | O | O | O | O | O | O | O | O | O | O | O | O | O | O | O | O | O | O | O | O | O | O | O | O | O | O | O | O | O | O | O | O | O | O | O | O | O | O | O | O | O | O | O | O | O | O | O | O | O | O | O | O | O | O | O | O | O | O | O | O
Meanwhile | , | the | solidus | temperature | of | Alloy | 1 | is | much | higher | than | 1300°C | ( | as | shown | in | fig | 2 | f | ) | , | which | implied | that | the | calculated | Al | content | of | interdendritic | precipitation | ( | ~32 | at | % | Al | at | f | S | 0.9 | , | as | shown | in | fig | 6 | a | ) | was | located | in | the | phase | region | of | β | phase | , | i.e | .
O | O | O | O | O | O | O | O | O | O | O | O | B_V | O | O | O | O | O | O | O | O | O | O | O | O | O | O | O | O | O | O | O | O | O | O | O | O | O | O | O | O | O | O | O | O | O | O | O | O | O | O | O | O | O | O | O | O | O | O | O | O | O | O | O | O | O | O | O | O | O | O | O | O | O | O | O | O | O | O | O | O | O | O | O | O | O | O | O | O | O | O | O | O | O | O | O | O | O | O | O | O | O | O | O | O | O | O | O
( | 7 | ) | and | ( | 8 | ) | [ | 35 | ] | , | whereT | m | and | T | s | are | the | liquids | and | solidus | point | of | Inconel | 718 | , | and | they | are | 1678K | and | 1643K | [ | 19 | ] | , | respectively | .
O | O | O | O | O | O | O | O | O | O | O | O | O | O | O | O | O | O | O | O | O | O | O | O | O | O | O | O | O | B_V | O | O | O | O | O | O | O | O | O | O | O | O | O | O | O | O | O | O | O | O | O | O | O | O | O | O | O | O | O | O | O | O | O | O | O | O | O | O | O | O | O | O | O | O | O | O | O | O | O | O | O | O | O | O | O | O | O | O | O | O | O | O | O | O | O | O | O | O | O | O | O | O | O | O | O | O | O | O
The | solidification | rate | was | calculated | by | fitting | a | linear | function | to | the | area-averaged | temperature | of | the | melt | pool | region | in | the | frames | where | the | temperature | average | was | between | the | liquidus | and | solidus | temperatures | of | IN718 | at | 1260°C | and | 1336°C | , | respectively | .
O | O | O | O | O | O | O | O | O | O | O | O | O | O | O | O | O | O | O | O | O | O | O | O | O | O | O | O | O | O | O | O | O | O | B_sample | O | O | O | B_V | O | O | O | O | O | O | O | O | O | O | O | O | O | O | O | O | O | O | O | O | O | O | O | O | O | O | O | O | O | O | O | O | O | O | O | O | O | O | O | O | O | O | O | O | O | O | O | O | O | O | O | O | O | O | O | O | O | O | O | O | O | O | O | O | O | O | O | O | O
The | solidus | and | liquidus | temperatures | of | BNi2 | are | 971°C | and | 999°C | , | respectively | [ | 24 | ] | .
O | O | O | O | O | O | B_sample | O | B_V | O | O | O | O | O | O | O | O | O | O | O | O | O | O | O | O | O | O | O | O | O | O | O | O | O | O | O | O | O | O | O | O | O | O | O | O | O | O | O | O | O | O | O | O | O | O | O | O | O | O | O | O | O | O | O | O | O | O | O | O | O | O | O | O | O | O | O | O | O | O | O | O | O | O | O | O | O | O | O | O | O | O | O | O | O | O | O | O | O | O | O | O | O | O | O | O | O | O | O
The | solidus | and | liquidus | temperature | of | the | SBM-3 | interlayer | were | 1125.2°C | and | 1131°C | , | respectively | .
O | O | O | O | O | O | O | B_sample | O | O | B_V | O | O | O | O | O | O | O | O | O | O | O | O | O | O | O | O | O | O | O | O | O | O | O | O | O | O | O | O | O | O | O | O | O | O | O | O | O | O | O | O | O | O | O | O | O | O | O | O | O | O | O | O | O | O | O | O | O | O | O | O | O | O | O | O | O | O | O | O | O | O | O | O | O | O | O | O | O | O | O | O | O | O | O | O | O | O | O | O | O | O | O | O | O | O | O | O | O
( | 4 | ) | T | = | 298.15 | , | ∂ | T | ∂ | t | = | 0 | Additionally | , | since | subgrain | coarsening | begins | once | the | deposition | has | solidified | , | the | initial | temperature | is | approximated | as | the | solidus | temperature | for | Inconel | 718 | ( | 1533.15K | ( | MatWeb | , | 2017 | ) | ) | .
O | O | O | O | O | O | O | O | O | O | O | O | O | O | O | O | O | O | O | O | O | O | O | O | O | O | O | O | O | O | O | O | O | O | O | O | O | O | B_V | O | O | O | O | O | O | O | O | O | O | O | O | O | O | O | O | O | O | O | O | O | O | O | O | O | O | O | O | O | O | O | O | O | O | O | O | O | O | O | O | O | O | O | O | O | O | O | O | O | O | O | O | O | O | O | O | O | O | O | O | O | O | O | O | O | O | O | O | O
Among | those | patented | works | : | - | Smashey | ( | 1999 | ) | proposed | a | three | step | procedure | for | welding | materials | having | nil-ductility | range | between | the | solidus | temperature | and | 400°C | below | the | solidus | temperature | ( | R108 | , | René80 | , | Mar-M247 | , | Mar-M200 | ) | involving | : | ( | 1 | ) | matter | removal | followed | by | high | temperature | stress | relief | , | ( | 2 | ) | arc | welding-repairing | at | a | given | pre-heating | welding | temperature | of | 1000-1150°C | and | ( | 3 | ) | a | second | stress | relief | .
O | O | O | O | O | O | O | O | O | O | O | O | O | O | O | O | O | O | O | O | O | O | O | O | O | O | O | O | O | O | O | O | O | O | O | O | O | O | B_sample | O | O | O | O | O | O | O | O | O | O | O | O | O | O | O | O | O | O | O | O | O | O | O | O | O | O | O | B_V | O | O | O | O | O | O | O | O | O | O | O | O | O | O | O | O | O | O | O | O | O | O | O | O | O | O | O | O | O | O | O | O | O | O | O | O | O | O | O | O | O
The | soaking | temperature | of | the | HIP | treatment | in | the | current | investigation | is | 1170°C | , | which | is | close | to | the | solidus | temperature | of | the | present | superalloy | .
O | O | O | O | O | O | O | O | O | O | O | O | B_V | O | O | O | O | O | O | O | O | O | O | O | B_sample | O | O | O | O | O | O | O | O | O | O | O | O | O | O | O | O | O | O | O | O | O | O | O | O | O | O | O | O | O | O | O | O | O | O | O | O | O | O | O | O | O | O | O | O | O | O | O | O | O | O | O | O | O | O | O | O | O | O | O | O | O | O | O | O | O | O | O | O | O | O | O | O | O | O | O | O | O | O | O | O | O | O | O
In | the | industrial | casting | process | , | the | element | segregation | is | inevitable | , | so | it | is | more | reasonable | to | select | 1270°C | as | the | solidus | of | K417G | alloy | .
O | O | O | O | O | O | O | O | O | O | O | O | O | O | O | O | O | O | O | B_V | O | O | O | O | B_sample | O | O | O | O | O | O | O | O | O | O | O | O | O | O | O | O | O | O | O | O | O | O | O | O | O | O | O | O | O | O | O | O | O | O | O | O | O | O | O | O | O | O | O | O | O | O | O | O | O | O | O | O | O | O | O | O | O | O | O | O | O | O | O | O | O | O | O | O | O | O | O | O | O | O | O | O | O | O | O | O | O | O | O
It | would | contribute | to | the | precipitation | of | many | phases | ( | MB2 | and | M | 3 | B2 | ) | and | slow | down | the | solidification | of | residual | liquid | , | which | results | in | an | extreme | low | solidus | ( | 1150°C | ) | .
O | O | O | O | O | O | O | O | O | O | B_sample | O | O | O | O | O | O | O | O | O | O | O | O | O | O | O | O | O | O | O | O | O | O | B_V | O | O | O | O | O | O | O | O | O | O | O | O | O | O | O | O | O | O | O | O | O | O | O | O | O | O | O | O | O | O | O | O | O | O | O | O | O | O | O | O | O | O | O | O | O | O | O | O | O | O | O | O | O | O | O | O | O | O | O | O | O | O | O | O | O | O | O | O | O | O | O | O | O | O
The | liquidus | of | K417G | alloy | is | 1345°C | , | and | the | solidus | is | 1270°C | .
O | O | O | B_sample | O | O | O | O | O | O | O | O | B_V | O | O | O | O | O | O | O | O | O | O | O | O | O | O | O | O | O | O | O | O | O | O | O | O | O | O | O | O | O | O | O | O | O | O | O | O | O | O | O | O | O | O | O | O | O | O | O | O | O | O | O | O | O | O | O | O | O | O | O | O | O | O | O | O | O | O | O | O | O | O | O | O | O | O | O | O | O | O | O | O | O | O | O | O | O | O | O | O | O | O | O | O | O | O | O
Comparison | of | the | solidus | temperature | in | a | quasi | single-phased | alloy | 40Ti-50Co-10Sn | ( | Table | 1 | , | # | 24 | , | 1390°C | ) | with | the | melting | temperature | of | the | binary | TiCo | ( | 1325°C | ) | [ | 10 | ] | allows | the | assumption | of | appearance | of | a | temperature | maximum | in | the | solidus | surface | of | this | phase | .
O | O | O | O | O | O | O | O | O | O | B_sample | O | O | O | O | O | O | O | B_V | O | O | O | O | O | O | O | O | O | O | O | O | O | O | O | O | O | O | O | O | O | O | O | O | O | O | O | O | O | O | O | O | O | O | O | O | O | O | O | O | O | O | O | O | O | O | O | O | O | O | O | O | O | O | O | O | O | O | O | O | O | O | O | O | O | O | O | O | O | O | O | O | O | O | O | O | O | O | O | O | O | O | O | O | O | O | O | O | O
The | liquidus | and | solidus | temperatures | of | the | Haynes | 282 | are | about | 1360°C | and | 1240°C | , | respectively | , | while | the | liquidus | and | solidus | temperatures | of | the | filler | alloy | are | about | 1090°C | and | 1050°C | , | respectively | .
O | O | O | O | O | O | O | O | O | O | O | O | O | O | O | O | O | O | O | O | O | O | O | O | O | O | O | O | O | B_V | O | O | O | O | O | O | O | O | O | O | O | O | O | O | O | O | O | O | O | O | O | O | O | O | O | O | O | O | O | O | O | O | O | O | O | O | O | O | O | O | O | O | O | O | O | O | O | O | O | O | O | O | O | O | O | O | O | O | O | O | O | O | O | O | O | O | O | O | O | O | O | O | O | O | O | O | O | O
The | liquidus | and | solidus | temperatures | of | the | Haynes | 282 | are | about | 1360°C | and | 1240°C | , | respectively | , | while | the | liquidus | and | solidus | temperatures | of | the | filler | alloy | are | about | 1090°C | and | 1050°C | , | respectively | .
O | O | O | O | O | O | O | O | O | O | O | O | O | O | O | O | O | O | O | O | O | O | O | O | O | O | O | O | O | O | O | B_V | O | O | O | O | O | O | O | O | O | O | O | O | O | O | O | O | O | O | O | O | O | O | O | O | O | O | O | O | O | O | O | O | O | O | O | O | O | O | O | O | O | O | O | O | O | O | O | O | O | O | O | O | O | O | O | O | O | O | O | O | O | O | O | O | O | O | O | O | O | O | O | O | O | O | O | O
These | values | are | also | similar | to | the | values | reported | for | U720Li | ( | Tsolidus | = | 1290°C | and | TLiquidus | = | 1340°C | [ | 19 | ] | ) | and | Astroloy | ( | Tsolidus | = | 1250°C | and | TLiquidus | = | 1345°C | [ | 11 | ] | ) | .
O | O | O | O | O | O | O | O | O | O | B_sample | O | O | O | B_V | O | O | O | O | O | O | O | O | O | O | O | O | O | O | O | O | O | O | O | O | O | O | O | O | O | O | O | O | O | O | O | O | O | O | O | O | O | O | O | O | O | O | O | O | O | O | O | O | O | O | O | O | O | O | O | O | O | O | O | O | O | O | O | O | O | O | O | O | O | O | O | O | O | O | O | O | O | O | O | O | O | O | O | O | O | O | O | O | O | O | O | O | O
For | example | , | the | solidus | temperatures | of | the | alloys | increase | from | 1384°C | in | the | CrNbTiVZr | alloy | to | 1464°C | in | the | AlCrNbTiVZr | alloy | , | while | the | respective | Laves | phase | solvus | temperatures | are | 1233°C | and | 923°C | .
O | O | O | O | O | O | O | O | O | O | O | B_V | O | O | B_sample | O | O | O | O | O | O | O | O | O | O | O | O | O | O | O | O | O | O | O | O | O | O | O | O | O | O | O | O | O | O | O | O | O | O | O | O | O | O | O | O | O | O | O | O | O | O | O | O | O | O | O | O | O | O | O | O | O | O | O | O | O | O | O | O | O | O | O | O | O | O | O | O | O | O | O | O | O | O | O | O | O | O | O | O | O | O | O | O | O | O | O | O | O
The | solidus | and | liquidus | temperatures | of | the | MBF-80 | interlayer | are | 1048°C | and | 1091°C | , | respectively | [ | 13 | ] | , | which | are | lower | than | the | bonding | temperature | .
O | O | O | O | O | O | O | B_sample | O | O | B_V | O | O | O | O | O | O | O | O | O | O | O | O | O | O | O | O | O | O | O | O | O | O | O | O | O | O | O | O | O | O | O | O | O | O | O | O | O | O | O | O | O | O | O | O | O | O | O | O | O | O | O | O | O | O | O | O | O | O | O | O | O | O | O | O | O | O | O | O | O | O | O | O | O | O | O | O | O | O | O | O | O | O | O | O | O | O | O | O | O | O | O | O | O | O | O | O | O
Since | the | reported | solidus | temperature | for | the | same | alloy | 625 | powder | used | in | [ | 3 | ] | was | ~1283°C | , | sintering | at | ≥1285°C | can | result | in | supersolidus | liquid | phase | sintering | leading | to | higher | rates | for | densification | facilitated | by | melting | at | the | particle | surfaces | .
O | O | O | O | O | O | O | O | O | O | O | O | O | O | O | O | O | B_V | O | O | O | O | O | O | O | O | O | O | O | O | O | O | O | O | O | O | O | O | O | O | O | O | O | O | O | O | O | O | O | O | O | O | O | O | O | O | O | O | O | O | O | O | O | O | O | O | O | O | O | O | O | O | O | O | O | O | O | O | O | O | O | O | O | O | O | O | O | O | O | O | O | O | O | O | O | O | O | O | O | O | O | O | O | O | O | O | O | O
However | in | CMSX4 | , | the | γ′ | solvus | temperature | ( | γ′ | precipitation | within | dendrite | core | ) | determined | using | differential | thermal | analyses | ( | DTA | ) | ≈ | 1185-1215°C | over | a | range | of | heating/cooling | rates | ( | 5 | , | 10 | , | 15K | min−1 | ) | , | was | significantly | lower | than | the | non-equilibrium | solidus | temperature | ≈1312°C | [ | 11 | ] | , | suggesting | that | the | origin | of | low | angle | boundaries | in | this | case | occurred | in | the | solid-state | .
O | O | B_sample | O | O | O | O | O | O | O | O | O | O | O | O | O | O | O | O | O | O | O | O | O | O | O | O | O | O | O | O | O | O | O | O | O | O | O | O | O | O | O | O | O | O | O | O | O | B_V | O | O | O | O | O | O | O | O | O | O | O | O | O | O | O | O | O | O | O | O | O | O | O | O | O | O | O | O | O | O | O | O | O | O | O | O | O | O | O | O | O | O | O | O | O | O | O | O | O | O | O | O | O | O | O | O | O | O | O
The | liquidus | and | solidus | temperatures | of | MBF-80 | interlayer | are | 1054°C | and | 894°C | [ | 14 | ] | , | respectively | .
O | O | O | O | O | O | B_sample | O | O | O | O | B_V | O | O | O | O | O | O | O | O | O | O | O | O | O | O | O | O | O | O | O | O | O | O | O | O | O | O | O | O | O | O | O | O | O | O | O | O | O | O | O | O | O | O | O | O | O | O | O | O | O | O | O | O | O | O | O | O | O | O | O | O | O | O | O | O | O | O | O | O | O | O | O | O | O | O | O | O | O | O | O | O | O | O | O | O | O | O | O | O | O | O | O | O | O | O | O | O
Considering | the | solidus | of | 740H | ( | 1300°C | ) | , | it | is | suitable | to | extrude | 740H | tubes | at | temperatures | lower | than | 1200°C | to | avoid | incipient-melting | in | deformation | zone | and | consequent | cracks | in | the | extrudate | .
O | O | O | O | B_sample | O | B_V | O | O | O | O | O | O | O | B_sample | O | O | O | O | O | O | O | O | O | O | O | O | O | O | O | O | O | O | O | O | O | O | O | O | O | O | O | O | O | O | O | O | O | O | O | O | O | O | O | O | O | O | O | O | O | O | O | O | O | O | O | O | O | O | O | O | O | O | O | O | O | O | O | O | O | O | O | O | O | O | O | O | O | O | O | O | O | O | O | O | O | O | O | O | O | O | O | O | O | O | O | O | O
It | may | be | noted | that | this | transition | occurs | close | to | the | half | homologous | temperature | for | this | alloy | , | which | is | ~750K | ( | solidus | temperature | of | René-104 | has | been | calculated | using | ThermoCalc | to | be | 1513K | ) | .
O | O | O | O | O | O | O | O | O | O | O | O | O | O | O | O | O | O | O | O | B_V | O | O | O | O | B_sample | O | O | O | O | O | O | O | O | O | O | O | O | O | O | O | O | O | O | O | O | O | O | O | O | O | O | O | O | O | O | O | O | O | O | O | O | O | O | O | O | O | O | O | O | O | O | O | O | O | O | O | O | O | O | O | O | O | O | O | O | O | O | O | O | O | O | O | O | O | O | O | O | O | O | O | O | O | O | O | O | O | O
The | DTA | experiments | measured | a | solidus | and | solvus | temperature | of | 1341°C | and | 1323°C | , | respectively | , | for | alloy | PX5 | , | in | which | the | solvus | temperature | is | comparatively | higher | than | other | Ni-base | alloys | listed | in | Table | 1 | .
O | O | O | O | O | O | O | O | O | O | B_V | O | O | O | O | O | O | O | B_sample | O | O | O | O | O | O | O | O | O | O | O | O | O | O | O | O | O | O | O | O | O | O | O | O | O | O | O | O | O | O | O | O | O | O | O | O | O | O | O | O | O | O | O | O | O | O | O | O | O | O | O | O | O | O | O | O | O | O | O | O | O | O | O | O | O | O | O | O | O | O | O | O | O | O | O | O | O | O | O | O | O | O | O | O | O | O | O | O | O
The | γ | ' | solvus | in | Inconel-713LC | is | reported | to | be | 1205°C | which | is | comparable | to | the | solidus | ( | 1260°C | ) | of | the | alloy | [ | 4 | ] | .
O | O | O | O | O | B_sample | O | O | O | O | O | O | O | O | O | O | O | O | B_V | O | O | O | O | O | O | O | O | O | O | O | O | O | O | O | O | O | O | O | O | O | O | O | O | O | O | O | O | O | O | O | O | O | O | O | O | O | O | O | O | O | O | O | O | O | O | O | O | O | O | O | O | O | O | O | O | O | O | O | O | O | O | O | O | O | O | O | O | O | O | O | O | O | O | O | O | O | O | O | O | O | O | O | O | O | O | O | O | O
According | to | this | curve | , | it | was | determined | that | the | solidus | temperature | of | Stellite | 6 | alloy | was | 1235°C | , | and | its | liquidus | temperature | was | 1326°C | .
O | O | O | O | O | O | O | O | O | O | O | O | O | O | O | O | O | B_V | O | O | O | O | O | O | O | O | O | O | O | O | O | O | O | O | O | O | O | O | O | O | O | O | O | O | O | O | O | O | O | O | O | O | O | O | O | O | O | O | O | O | O | O | O | O | O | O | O | O | O | O | O | O | O | O | O | O | O | O | O | O | O | O | O | O | O | O | O | O | O | O | O | O | O | O | O | O | O | O | O | O | O | O | O | O | O | O | O | O
ASTRA1-00 | was | solution-heat | treated | at | 1340°C | for | 16 | h | and | the | ERBO | alloys | at | 1310°C | for | 24 | h | , | because | the | addition | of | Ti | leads | to | a | lower | solidus | temperature | .
B_sample | O | O | O | O | O | O | O | O | O | O | O | O | O | B_V | O | O | O | O | O | O | O | O | O | O | O | O | O | O | O | O | O | O | O | O | O | O | O | O | O | O | O | O | O | O | O | O | O | O | O | O | O | O | O | O | O | O | O | O | O | O | O | O | O | O | O | O | O | O | O | O | O | O | O | O | O | O | O | O | O | O | O | O | O | O | O | O | O | O | O | O | O | O | O | O | O | O | O | O | O | O | O | O | O | O | O | O | O
The | liquidus | and | solidus | temperatures | of | the | alloy | are | 1400°C | and | 1355°C | , | respectively | .
O | O | O | O | O | O | O | B_sample | O | O | O | B_V | O | O | O | O | O | O | O | O | O | O | O | O | O | O | O | O | O | O | O | O | O | O | O | O | O | O | O | O | O | O | O | O | O | O | O | O | O | O | O | O | O | O | O | O | O | O | O | O | O | O | O | O | O | O | O | O | O | O | O | O | O | O | O | O | O | O | O | O | O | O | O | O | O | O | O | O | O | O | O | O | O | O | O | O | O | O | O | O | O | O | O | O | O | O | O | O
The | HIPing | temperature | of | the | first | step | of | Scheme | A | is | 1265°C | , | which | is | above | the | solidus | 1260°C | [ | 17 | ] | of | Inconel | 718 | , | while | it | is | 1245°C | for | Scheme | B | and | is | below | the | solidus | .
O | O | O | O | O | O | O | O | O | O | O | O | O | O | O | O | O | O | O | O | O | O | O | O | O | O | O | O | O | B_V | O | O | O | O | O | O | O | O | O | O | O | O | O | O | O | O | O | O | O | O | O | O | O | O | O | O | O | O | O | O | O | O | O | O | O | O | O | O | O | O | O | O | O | O | O | O | O | O | O | O | O | O | O | O | O | O | O | O | O | O | O | O | O | O | O | O | O | O | O | O | O | O | O | O | O | O | O | O
Additionally | , | the | solidus | temperature | for | the | ternary | Co-9.2Al-9.0W | at | % | alloy | , | originally | investigated | by | Sato | et | al | , | is | ~1450°C | , | which | is | 130-150°C | higher | than | the | values | for | the | 0W-6W | alloys | and | 50-150°C | higher | than | typical | Ni-superalloys | [ | 4 | ] | .
O | O | O | O | O | O | O | O | O | O | O | O | O | O | O | O | O | O | O | O | O | B_V | O | O | O | O | O | O | O | O | O | O | B_sample | O | O | O | O | O | O | O | O | O | O | O | O | O | O | O | O | O | O | O | O | O | O | O | O | O | O | O | O | O | O | O | O | O | O | O | O | O | O | O | O | O | O | O | O | O | O | O | O | O | O | O | O | O | O | O | O | O | O | O | O | O | O | O | O | O | O | O | O | O | O | O | O | O | O | O
Based | on | the | DTA | results | , | the | liquidus | temperature | and | solidus | temperature | of | B-free | alloy | are | 1372°C | and | 1331°C | , | correspondingly | , | 1370°C | and | 1333°C | in | alloy | 75B | .
O | O | O | O | O | O | O | O | O | O | O | O | O | O | O | O | O | O | O | O | O | O | O | O | B_V | O | O | B_sample | O | O | O | O | O | O | O | O | O | O | O | O | O | O | O | O | O | O | O | O | O | O | O | O | O | O | O | O | O | O | O | O | O | O | O | O | O | O | O | O | O | O | O | O | O | O | O | O | O | O | O | O | O | O | O | O | O | O | O | O | O | O | O | O | O | O | O | O | O | O | O | O | O | O | O | O | O | O | O | O
The | γ′ | solvus | and | solidus | temperature | of | U720Li | alloy | are | 1142°C | and | 1240°C | , | respectively | , | as | shown | by | the | red | dashed | line | in | fig | 8 | .
O | O | O | O | O | O | O | B_sample | O | O | O | O | B_V | O | O | O | O | O | O | O | O | O | O | O | O | O | O | O | O | O | O | O | O | O | O | O | O | O | O | O | O | O | O | O | O | O | O | O | O | O | O | O | O | O | O | O | O | O | O | O | O | O | O | O | O | O | O | O | O | O | O | O | O | O | O | O | O | O | O | O | O | O | O | O | O | O | O | O | O | O | O | O | O | O | O | O | O | O | O | O | O | O | O | O | O | O | O | O
The | transformation | region | from | liquidus | to | solidus | is | in | the | range | of | 1320-1400 | ºC | for | the | AL6XN | alloy | whereas | for | the | ERNiFeCr-2 | filler | is | between | 1260 | and | 1336K | ºC | .
O | O | O | O | O | O | O | O | O | O | O | O | O | O | O | O | B_sample | O | O | O | O | O | O | O | O | O | O | O | O | O | O | O | O | O | O | O | O | O | O | O | O | O | O | O | O | O | O | O | O | O | O | O | O | O | O | O | O | O | O | O | O | O | O | O | O | O | O | O | O | O | O | O | O | O | O | O | O | O | O | O | O | O | O | O | O | O | O | O | O | O | O | O | O | O | O | O | O | O | O | O | O | O | O | O | O | O | O | O
The | transformation | region | from | liquidus | to | solidus | is | in | the | range | of | 1320-1400 | ºC | for | the | AL6XN | alloy | whereas | for | the | ERNiFeCr-2 | filler | is | between | 1260 | and | 1336K | .
O | O | O | O | O | O | O | O | O | O | O | O | O | O | O | O | O | O | O | O | O | B_sample | O | O | O | O | O | B_V | O | O | O | O | O | O | O | O | O | O | O | O | O | O | O | O | O | O | O | O | O | O | O | O | O | O | O | O | O | O | O | O | O | O | O | O | O | O | O | O | O | O | O | O | O | O | O | O | O | O | O | O | O | O | O | O | O | O | O | O | O | O | O | O | O | O | O | O | O | O | O | O | O | O | O | O | O | O | O | O
3 | Results | and | discussion | 3.1 | Microstructure | and | phase | stability | Table | 1 | presents | the | solvus | , | solidus | , | and | liquidus | temperatures | of | all | the | alloys | , | with | the | base | alloys | ( | 0Cr | ) | exhibiting | values | of | 1129°C | , | 1305 | , | and | 1378°C | , | respectively | .
O | O | O | O | O | O | O | O | O | O | O | O | O | O | O | O | O | O | O | O | O | O | O | O | O | O | O | O | O | O | B_sample | O | O | O | O | O | O | O | O | O | O | O | O | O | O | O | O | O | O | O | O | O | O | O | O | O | O | O | O | O | O | O | O | O | O | O | O | O | O | O | O | O | O | O | O | O | O | O | O | O | O | O | O | O | O | O | O | O | O | O | O | O | O | O | O | O | O | O | O | O | O | O | O | O | O | O | O | O
The | solidus | and | liquidus | temperatures | of | GH4037 | alloy | were | measured | by | differential | scanning | calorimetry | ( | DSC | ) | technique | , | which | were | 1309°C | and | 1405°C | , | respectively | [ | 33 | ] | .
O | O | O | O | O | O | B_sample | O | O | O | O | O | O | O | O | O | O | O | O | O | O | B_V | O | O | O | O | O | O | O | O | O | O | O | O | O | O | O | O | O | O | O | O | O | O | O | O | O | O | O | O | O | O | O | O | O | O | O | O | O | O | O | O | O | O | O | O | O | O | O | O | O | O | O | O | O | O | O | O | O | O | O | O | O | O | O | O | O | O | O | O | O | O | O | O | O | O | O | O | O | O | O | O | O | O | O | O | O | O
fig | 1 | ( | d | ) | shows | the | phase | diagram | of | alloy | 8Al2W14Cr | , | which | has | a | γ′ | solvus | temperature | of | 1081°C | and | a | solidus | temperature | of | 1377°C | and | a | liquidus | temperature | of | 1414°C | , | and | thus | a | hot | processing | window | of | 296°C | and | a | freezing | range | of | 37°C | ( | as | shown | in | Table | 2 | ) | .
O | O | O | O | O | O | O | O | O | O | O | B_sample | O | O | O | O | O | O | O | O | O | O | O | O | O | O | B_V | O | O | O | O | O | O | O | O | O | O | O | O | O | O | O | O | O | O | O | O | O | O | O | O | O | O | O | O | O | O | O | O | O | O | O | O | O | O | O | O | O | O | O | O | O | O | O | O | O | O | O | O | O | O | O | O | O | O | O | O | O | O | O | O | O | O | O | O | O | O | O | O | O | O | O | O | O | O | O | O | O
The | mushy | zone | is | defined | as | the | zone | where | the | temperature | is | below | the | liquidus | and | above | the | solidus | , | which | is | from | 1342°C | to | 1399°C | for | the | DD6 | superalloy | used | in | this | work | .
O | O | O | O | O | O | O | O | O | O | O | O | O | O | O | O | O | O | O | O | O | O | O | O | O | B_V | O | O | B_sample | O | O | O | O | O | O | O | O | O | O | O | O | O | O | O | O | O | O | O | O | O | O | O | O | O | O | O | O | O | O | O | O | O | O | O | O | O | O | O | O | O | O | O | O | O | O | O | O | O | O | O | O | O | O | O | O | O | O | O | O | O | O | O | O | O | O | O | O | O | O | O | O | O | O | O | O | O | O | O
What | is | evident | is | that | the | γ-γ′ | eutectic | temperature | is | below | 1200°C | in | this | alloy | , | which | is | below | the | quoted | equilibrium | solidus | temperature | of | IN | 738 | , | which | is | around | 1232°C | .
O | O | O | O | O | O | O | O | O | O | O | O | O | O | O | O | O | O | O | O | O | O | O | O | O | O | O | O | O | O | O | B_V | O | O | O | O | O | O | O | O | O | O | O | O | O | O | O | O | O | O | O | O | O | O | O | O | O | O | O | O | O | O | O | O | O | O | O | O | O | O | O | O | O | O | O | O | O | O | O | O | O | O | O | O | O | O | O | O | O | O | O | O | O | O | O | O | O | O | O | O | O | O | O | O | O | O | O | O
Therefore | , | a | Gleeble | thermomechanical | simulation | system | was | used | to | simulate | the | microstructure | of | the | HAZs | at | 1270°C | and | 1290°C | , | which | are | 50°C | and | 30°C | , | respectively | , | below | the | solidus | temperature | of | alloy | IC | 6 | ( | ∼1320°C | ) | [ | 9 | ] | .
O | O | O | O | O | O | O | O | O | O | O | O | O | O | O | O | O | O | O | O | O | O | O | O | O | O | O | O | O | O | O | O | O | O | O | B_sample | O | O | B_V | O | O | O | O | O | O | O | O | O | O | O | O | O | O | O | O | O | O | O | O | O | O | O | O | O | O | O | O | O | O | O | O | O | O | O | O | O | O | O | O | O | O | O | O | O | O | O | O | O | O | O | O | O | O | O | O | O | O | O | O | O | O | O | O | O | O | O | O | O
The | single-crystal | seeds | , | with | a | proprietary | com- | position | similar | to | that | of | the | PWA-1480 | alloy | , | were | in | the | form | of | 3 | mm | diameter | cylindrical | rods | with | the | [ | 0 | 1 | ] | crystal | axis | oriented | along | the | cylindrical | axis | and | their | bottom | end | flared | out | in | Table | l | Melting | temperatures | of | the | Ni-Cr | Fe | ternary | and | PWA-1480 | alloys | Material | solidus | temperature | Liquidustemperature | ( | c | ) | ( | ~c | ) | NiCr | Fe | `` | 1379 | 1418K | PWA-1480b | 1302 | 1337 | `` | Results | of | differential | thermal | analysis | ( | DTA | ) | provided | by | HOWMET | .
O | O | O | O | O | O | O | O | O | O | O | O | O | O | O | O | O | O | O | O | O | O | O | O | O | O | O | O | O | O | O | O | O | O | O | O | O | O | O | O | O | O | O | O | O | O | O | O | O | O | O | O | O | O | O | O | O | O | O | O | O | O | O | O | O | O | O | O | O | O | O | O | O | O | B_sample | O | O | O | O | O | O | O | O | O | O | O | O | O | O | O | O | O | O | O | O | O | O | O | O | O | O | O | O | O | O | O | O | O
As | one | can | see | , | BNi-2 | displays | solidus | ( | T | s | ) | within | about | 1229.0-1273.8K | and | liquidus | ( | TL | ) | within | about | 1241.8-1292.1K | .
O | O | O | O | O | B_sample | O | O | O | O | O | O | O | O | B_V | O | O | O | O | O | O | O | O | O | O | O | O | O | O | O | O | O | O | O | O | O | O | O | O | O | O | O | O | O | O | O | O | O | O | O | O | O | O | O | O | O | O | O | O | O | O | O | O | O | O | O | O | O | O | O | O | O | O | O | O | O | O | O | O | O | O | O | O | O | O | O | O | O | O | O | O | O | O | O | O | O | O | O | O | O | O | O | O | O | O | O | O | O
solidus | and | liquidus | temperatures | of | the | DD3 | single | crystal | superalloy | used | were | measured | by | DTA | as | 1325±5°C | and | 1370±5°C | , | respectively | .
O | O | O | O | O | O | B_sample | O | O | O | O | O | O | O | O | O | B_V | O | O | O | O | O | O | O | O | O | O | O | O | O | O | O | O | O | O | O | O | O | O | O | O | O | O | O | O | O | O | O | O | O | O | O | O | O | O | O | O | O | O | O | O | O | O | O | O | O | O | O | O | O | O | O | O | O | O | O | O | O | O | O | O | O | O | O | O | O | O | O | O | O | O | O | O | O | O | O | O | O | O | O | O | O | O | O | O | O | O | O
Bhadeshia | / | Materials | Science | and | Engineering~A223 | ( | 1997 | ) | d4-77 | Table | 2 | Some | physical | data | for | common | alloys | 67 | Alloy | solidus | temperature | ( | ) | Density | ( | g | cm-~ | ) | References~MA956 | ( | Fe | base | ) | I482 | 7.2 | INCO | datasheet | MA956 | ( | Fe | base | ) | 7.12 | Regle | [ | 5 | ] | IVtA957 | ( | Fe | base | ) | ~ | 1500 | 7.62 | Regle | [ | 5 | ] | MA758 | ( | Ni | base | ) | 1350K | 8.14 | Sha | and | Bhadeshia | [ | 8 | ] | INCO | datasheet | MAT60 | ( | Ni | base | ) | I295 | 7.89 | Sha | and | Bhadeshia | [ | 8 | ] | INCO | datasheet | MA6000 | ( | Ni | base | ) | I296 | 8.11INCO | datasheet | mercial | alloys | are | not | particularly | metastable | in | this | context | .
O | O | O | O | O | O | O | O | O | O | O | O | O | O | O | O | O | O | O | O | O | O | O | O | O | O | O | O | O | O | O | O | O | O | O | O | O | O | O | O | O | O | O | O | O | O | O | O | B_sample | O | O | O | O | O | O | O | O | O | O | O | O | O | O | O | O | O | O | O | O | O | O | O | O | O | O | O | O | O | O | O | O | O | O | O | O | O | O | O | O | O | O | O | O | O | O | O | O | O | O | O | O | O | O | O | O | O | O | O
Bhadeshia | / | Materials | Science | and | Engineering~A223 | ( | 1997 | ) | d4-77 | Table | 2 | Some | physical | data | for | common | alloys | 67 | Alloy | solidus | temperature | ( | ) | Density | ( | g | cm-~ | ) | References~MA956 | ( | Fe | base | ) | I482 | 7.2 | INCO | datasheet | MA956 | ( | Fe | base | ) | 7.12 | Regle | [ | 5 | ] | IVtA957 | ( | Fe | base | ) | ~ | 1500 | 7.62 | Regle | [ | 5 | ] | MA758 | ( | Ni | base | ) | 1350K | 8.14 | Sha | and | Bhadeshia | [ | 8 | ] | INCO | datasheet | MAT60 | ( | Ni | base | ) | I295 | 7.89 | Sha | and | Bhadeshia | [ | 8 | ] | INCO | datasheet | MA6000 | ( | Ni | base | ) | I296 | 8.11INCO | datasheet | mercial | alloys | are | not | particularly | metastable | in | this | context | .
O | O | O | O | O | O | O | O | O | O | O | O | O | O | O | O | O | O | O | O | O | O | O | O | O | O | O | O | O | O | O | O | O | O | O | O | O | O | O | O | O | O | O | O | O | O | O | O | O | O | O | O | O | O | O | O | O | O | O | O | B_sample | O | O | O | O | B_V | O | O | O | O | O | O | O | O | O | O | O | O | O | O | O | O | O | O | O | O | O | O | O | O | O | O | O | O | O | O | O | O | O | O | O | O | O | O | O | O | O | O
In | comparison | , | the | temperature | for | the | onset | of | secondary | recrystallization | in | MA | 6000 | is | 1160°C | which | is | 135°C | less | than | the | solidus | temperature | [ | 13 | , | 14 | ] | .
O | O | O | O | O | O | O | O | O | O | O | O | O | O | O | B_V | O | O | O | O | O | O | O | O | O | O | O | O | O | O | O | O | O | O | O | O | O | O | O | O | O | O | O | O | O | O | O | O | O | O | O | O | O | O | O | O | O | O | O | O | O | O | O | O | O | O | O | O | O | O | O | O | O | O | O | O | O | O | O | O | O | O | O | O | O | O | O | O | O | O | O | O | O | O | O | O | O | O | O | O | O | O | O | O | O | O | O | O
• | Alloy | Inconel | 738 | : | This | is | a | Ni-based | superalloy | with | a | solidus | and | liquidus | temperature | of | 1230°C | and | 1315°C | , | respectively | .
O | O | O | O | O | O | O | O | O | O | O | O | O | O | O | O | O | B_V | O | O | O | O | O | O | O | O | O | O | O | O | O | O | O | O | O | O | O | O | O | O | O | O | O | O | O | O | O | O | O | O | O | O | O | O | O | O | O | O | O | O | O | O | O | O | O | O | O | O | O | O | O | O | O | O | O | O | O | O | O | O | O | O | O | O | O | O | O | O | O | O | O | O | O | O | O | O | O | O | O | O | O | O | O | O | O | O | O | O
This | demonstrated | that | the | K418 | alloy | had | solidified | completely | at | 1280°C | Â°C | , | corresponding | to | the | solidus | temperature | .
O | O | O | O | B_sample | O | O | O | O | O | B_V | O | O | O | O | O | O | O | O | O | O | O | O | O | O | O | O | O | O | O | O | O | O | O | O | O | O | O | O | O | O | O | O | O | O | O | O | O | O | O | O | O | O | O | O | O | O | O | O | O | O | O | O | O | O | O | O | O | O | O | O | O | O | O | O | O | O | O | O | O | O | O | O | O | O | O | O | O | O | O | O | O | O | O | O | O | O | O | O | O | O | O | O | O | O | O | O | O
Table | 1 | Thermophysical | parameters | of | MM247 | superalloy | Parameter | Value | Liquidus | temperature/Â°C | 1363 | solidus | temperature/Â°C | 1253°C | Thermal | conductivity/ | ( | kJÂ·mâˆ | ’ | 1Â·sâˆ | ’ | 1Â·Kâˆ | ’ | 1 | ) | 0.0225 | Density/ | ( | kgÂ·mâˆ | ’ | 3 | ) | 7900 | Specific | heat | capacity/ | ( | kJÂ·kgâˆ | ’ | 1Â·Kâˆ | ’ | 1 | ) | 0.75 | Latent | heat/ | ( | kJÂ·kgâˆ | ’ | 1 | ) | 96 | Liquidus | slope | âˆ | ’ | 3.05 | Solute | partition | coefficient | 0.508 | Concentration/wt | .
O | O | O | O | O | B_sample | O | O | O | O | O | O | O | O | B_V | O | O | O | O | O | O | O | O | O | O | O | O | O | O | O | O | O | O | O | O | O | O | O | O | O | O | O | O | O | O | O | O | O | O | O | O | O | O | O | O | O | O | O | O | O | O | O | O | O | O | O | O | O | O | O | O | O | O | O | O | O | O | O | O | O | O | O | O | O | O | O | O | O | O | O | O | O | O | O | O | O | O | O | O | O | O | O | O | O | O | O | O | O
Table | 1 | Thermophysical | parameters | of | MM247 | superalloy | Parameter | Value | Liquidus | temperature/Â°C | 1363 | solidus | temperature/Â°C | 1253°C | Thermal | conductivity/ | ( | kJÂ·mâˆ | ’ | 1Â·sâˆ | ’ | 1Â·Kâˆ | ’ | 1 | ) | 0.0225 | Density/ | ( | kgÂ·mâˆ | ’ | 3 | ) | 7900 | Specific | heat | capacity/ | ( | kJÂ·kgâˆ | ’ | 1Â·Kâˆ | ’ | 1 | ) | 0.75 | Latent | heat/ | ( | kJÂ·kgâˆ | ’ | 1 | ) | 96 | Liquidus | slope | âˆ | ’ | 3.05 | Solute | partition | coefficient | 0.508 | Concentration/wt | .
O | O | O | O | O | O | O | B_sample | O | O | O | O | O | O | B_V | O | O | O | O | O | O | O | O | O | O | O | O | O | O | O | O | O | O | O | O | O | O | O | O | O | O | O | O | O | O | O | O | O | O | O | O | O | O | O | O | O | O | O | O | O | O | O | O | O | O | O | O | O | O | O | O | O | O | O | O | O | O | O | O | O | O | O | O | O | O | O | O | O | O | O | O | O | O | O | O | O | O | O | O | O | O | O | O | O | O | O | O | O
These | results | indicate | that | the | solidus | temperature | of | alloy | 1 | is | between | 1310 | and | 1320K | â—¦ | C.Figures | 3 | and | 4 | show | quenching | microstructure | of | alloys | 2 | and | 3 | respectively | after | isothermal | solidifica- | tion | at | different | temperatures | holding | for | 10 | min | .
O | O | O | O | O | O | O | O | O | O | O | O | O | O | O | O | O | O | O | O | O | O | O | O | O | O | O | O | O | O | O | O | O | O | O | O | O | O | O | O | O | O | O | O | O | O | O | O | O | O | O | O | O | O | O | O | O | O | O | O | O | O | O | O | O | O | O | O | O | O | O | O | O | O | O | O | O | O | O | O | O | O | O | O | O | O | O | O | O | O | O | O | O | O | O | O | O | O | O | O | O | O | O | O | O | O | O | O
It | can | be | seen | that | the | liquidus | temperature | of | alloy | 2 | is | between | 1380 | and | 1370 | â—¦ | C | and | that | of | alloy | 3 | between | 1350K | and | 1340 | â—¦ | C.The | solidus | temperature | of | alloy | 2 | is | between | 1310K | and | 1300 | â—¦ | C | and | that | of | alloy | 3 | between | 1280 | and | 1270 | â—¦ | C.It | can | be | seen | that | the | temperature | interval | of | solidification | of | three | alloys | ( | âˆ†t | ) | is | equal | .
O | O | O | O | O | O | O | O | O | O | O | O | O | O | O | O | O | O | O | O | O | O | O | O | O | O | O | O | O | O | O | O | O | O | O | O | B_V | O | O | O | O | O | O | O | O | O | O | O | O | O | O | O | O | O | O | O | O | O | O | O | O | O | O | O | O | O | O | O | O | O | O | O | O | O | O | O | O | O | O | O | O | O | O | O | O | O | O | O | O | O | O | O | O | O | O | O | O | O | O | O | O | O | O | O | O | O | O | O
Unfortunately | , | a | temperature | of | 1325°C | is | already | very | close | or | maybe | even | slightly | above | the | solidus | temperature | of | superalloy | CM247LC | , | so | the | sintering | temperature | can | not | be | further | increased | .
O | O | O | O | O | B_V | O | O | O | O | O | O | O | O | O | O | O | O | O | O | B_sample | O | O | O | O | O | O | O | O | O | O | O | O | O | O | O | O | O | O | O | O | O | O | O | O | O | O | O | O | O | O | O | O | O | O | O | O | O | O | O | O | O | O | O | O | O | O | O | O | O | O | O | O | O | O | O | O | O | O | O | O | O | O | O | O | O | O | O | O | O | O | O | O | O | O | O | O | O | O | O | O | O | O | O | O | O | O | O
The | solidus | and | liquidus | temperatures | of | Rene | N5 | are | 1343.2°C | and | 1386.1°C | , | which | means | that | the | crystallization | temperature | range | is | 42.9°C | .
O | O | O | O | O | O | O | O | O | B_V | O | O | O | O | O | O | O | O | O | O | O | O | O | O | O | O | O | O | O | O | O | O | O | O | O | O | O | O | O | O | O | O | O | O | O | O | O | O | O | O | O | O | O | O | O | O | O | O | O | O | O | O | O | O | O | O | O | O | O | O | O | O | O | O | O | O | O | O | O | O | O | O | O | O | O | O | O | O | O | O | O | O | O | O | O | O | O | O | O | O | O | O | O | O | O | O | O | O
The | calculated | BNi-9 | solidus | ( | 1010°C | ) | and | liquidus | ( | 1065°C | ) | temperatures | predicted | by | Thermo-Calc | are | within | 10°C | of | the | standard | values | , | 1020°C | and | 1055°C | respectively | .
O | O | B_sample | O | O | B_V | O | O | O | O | O | O | O | O | O | O | O | O | O | O | O | O | O | O | O | O | O | O | O | O | O | O | O | O | O | O | O | O | O | O | O | O | O | O | O | O | O | O | O | O | O | O | O | O | O | O | O | O | O | O | O | O | O | O | O | O | O | O | O | O | O | O | O | O | O | O | O | O | O | O | O | O | O | O | O | O | O | O | O | O | O | O | O | O | O | O | O | O | O | O | O | O | O | O | O | O | O | O
The | solidus | and | liquidus | of | the | BNi-1a | braze | alloy | is | 975°C | and | 1075°C | , | respectively | .
O | O | O | O | O | O | B_sample | O | O | O | B_V | O | O | O | O | O | O | O | O | O | O | O | O | O | O | O | O | O | O | O | O | O | O | O | O | O | O | O | O | O | O | O | O | O | O | O | O | O | O | O | O | O | O | O | O | O | O | O | O | O | O | O | O | O | O | O | O | O | O | O | O | O | O | O | O | O | O | O | O | O | O | O | O | O | O | O | O | O | O | O | O | O | O | O | O | O | O | O | O | O | O | O | O | O | O | O | O | O
And | the | solidus | and | liquidus | of | the | DF-4B | is | 1065°C | and | 1120°C | , | respectively | .
O | O | O | O | O | O | O | B_sample | O | B_V | O | O | O | O | O | O | O | O | O | O | O | O | O | O | O | O | O | O | O | O | O | O | O | O | O | O | O | O | O | O | O | O | O | O | O | O | O | O | O | O | O | O | O | O | O | O | O | O | O | O | O | O | O | O | O | O | O | O | O | O | O | O | O | O | O | O | O | O | O | O | O | O | O | O | O | O | O | O | O | O | O | O | O | O | O | O | O | O | O | O | O | O | O | O | O | O | O | O
The | solidus | and | liquidus | of | the | DF-4B | are | 1065°C | and | 1120°C | , | respectively | .
O | O | O | O | O | O | B_sample | O | B_V | O | O | O | O | O | O | O | O | O | O | O | O | O | O | O | O | O | O | O | O | O | O | O | O | O | O | O | O | O | O | O | O | O | O | O | O | O | O | O | O | O | O | O | O | O | O | O | O | O | O | O | O | O | O | O | O | O | O | O | O | O | O | O | O | O | O | O | O | O | O | O | O | O | O | O | O | O | O | O | O | O | O | O | O | O | O | O | O | O | O | O | O | O | O | O | O | O | O | O
In | addition | to | the | binary | compositions | described | above | , | special | interest | was | directed | toward | the | ternary | system | Ni-Mn-Si | to | find | alloys | with | an | applicable | melting | behavior | , | i.e. | , | a | maximum | liquidus | temperature | in | the | range | of | 1473K | and | a | minimum | solidus | temperature | of | about | 1273K | .
O | O | O | O | O | O | O | O | O | O | O | O | O | O | O | O | O | B_sample | O | O | O | O | O | O | O | O | O | O | O | O | O | O | O | O | O | O | O | O | O | O | O | O | O | O | O | B_V | O | O | O | O | O | O | O | O | O | O | O | O | O | O | O | O | O | O | O | O | O | O | O | O | O | O | O | O | O | O | O | O | O | O | O | O | O | O | O | O | O | O | O | O | O | O | O | O | O | O | O | O | O | O | O | O | O | O | O | O | O | O
Owing | to | the | alloying | elements | redistribution | in | the | solidification | process | , | the | temperature | of | the | solidus | of | the | GTD222 | superalloy | , | 1310°C | , | is | slightly | lower | than | the | liquidus | temperature | , | which | is | 1360°C | .
O | O | O | O | O | O | O | O | O | O | O | O | O | O | O | O | O | O | B_sample | O | O | B_V | O | O | O | O | O | O | O | O | O | O | O | O | O | O | O | O | O | O | O | O | O | O | O | O | O | O | O | O | O | O | O | O | O | O | O | O | O | O | O | O | O | O | O | O | O | O | O | O | O | O | O | O | O | O | O | O | O | O | O | O | O | O | O | O | O | O | O | O | O | O | O | O | O | O | O | O | O | O | O | O | O | O | O | O | O | O