## result
In | contrast | , | it | is | evident | that | the | Al4Nb4 | alloy | aged | at | 800°C | for | 24 | h | shows | the | highest | microhardness | ( | ~440HV | ) | , | suggesting | a | remarkable | precipitation | hardening | effect | .
O | O | O | O | O | O | O | O | B-sample | O | O | O | O | O | O | O | O | O | O | O | O | B-V | O | O | O | O | O | O | O | O | O | O | O | O | O | O | O | O | O | O | O | O | O | O | O | O | O | O | O | O | O | O | O | O | O | O | O | O | O | O | O | O | O | O | O | O | O | O | O | O | O | O | O
The | CoCrFeNiTi0.5 | alloy | presented | high | resistance | to | annealing | softening | especially | annealed | at | 700°C | , | the | microhardness | was | still | 561.34HV | .
O | B-sample | O | O | O | O | O | O | O | O | O | O | O | O | O | O | O | O | B-V | O | O | O | O | O | O | O | O | O | O | O | O | O | O | O | O | O | O | O | O | O | O | O | O | O | O | O | O | O | O | O | O | O | O | O | O | O | O | O | O | O | O | O | O | O | O | O | O | O | O | O | O | O | O
Both | the | increase | and | the | decrease | of | the | concentration | of | each | composing | element | result | in | the | decrease | of | the | microhardness | compared | with | the | hardness | of | 494HV | for | the | equiatomic | MoNbHfZrTi | alloy | .
O | O | O | O | O | O | O | O | O | O | O | O | O | O | O | O | O | O | O | O | O | O | O | O | O | B-V | O | O | O | B-sample | O | O | O | O | O | O | O | O | O | O | O | O | O | O | O | O | O | O | O | O | O | O | O | O | O | O | O | O | O | O | O | O | O | O | O | O | O | O | O | O | O | O | O
As | can | be | seen | , | the | microhardness | of | the | CoCrFeNi | is | 168.9HV | , | which | is | larger | than | those | in | the | reported | literatures | ( | about | 150.0HV | ) | [ | 19 | ,23 | ] | .
O | O | O | O | O | O | O | O | O | B-sample | O | B-V | O | O | O | O | O | O | O | O | O | O | O | O | B-V | O | O | O | O | O | O | O | O | O | O | O | O | O | O | O | O | O | O | O | O | O | O | O | O | O | O | O | O | O | O | O | O | O | O | O | O | O | O | O | O | O | O | O | O | O | O | O | O
The | average | microhardness | values | of | Fe1.5 | and | Fe2.5 | coatings | were | recorded | as | 582HV | and | 614HV | , | respectively | .
O | O | O | O | O | B-sample | O | B-sample | O | O | O | O | B-V | O | B-V | O | O | O | O | O | O | O | O | O | O | O | O | O | O | O | O | O | O | O | O | O | O | O | O | O | O | O | O | O | O | O | O | O | O | O | O | O | O | O | O | O | O | O | O | O | O | O | O | O | O | O | O | O | O | O | O | O | O
printed | equimolar | AlCoCrFeNi | HEA | by | SLM | , | pointing | out | it | was | consisted | of | single | bcc | solid | solution | phases | with | maximal | microhardness | 632.8HV | , | which | also | possesses | the | excellent | corrosion | resistance | except | for | the | good | mechanical | properties | [ | 16 | ] | .
O | O | B-sample | O | O | O | O | O | O | O | O | O | O | O | O | O | O | O | O | O | O | B-V | O | O | O | O | O | O | O | O | O | O | O | O | O | O | O | O | O | O | O | O | O | O | O | O | O | O | O | O | O | O | O | O | O | O | O | O | O | O | O | O | O | O | O | O | O | O | O | O | O | O | O
The | Vickers | microhardness | of | Ti3V2NbAl0.5 | , | Ti3V2NbNi0.5 | , | and | Ti3V2NbAl0.5Ni0.5 | alloys | was | 293.7 | , | 389.7 | , | and | 397.6HV | , | respectively | .
O | O | O | O | B-sample | O | B-sample | O | O | B-sample | O | O | B-V | O | B-V | O | O | B-V | O | O | O | O | O | O | O | O | O | O | O | O | O | O | O | O | O | O | O | O | O | O | O | O | O | O | O | O | O | O | O | O | O | O | O | O | O | O | O | O | O | O | O | O | O | O | O | O | O | O | O | O | O | O | O
The | as-cast | Al-rich | alloy | has | an | average | micro-hardness | of | ∼580HV | and | the | as-cast | Al-poor | alloy | has | ∼280HV | .
O | B-sample | I-sample | O | O | O | O | O | O | B-V | O | O | O | B-sample | I-sample | O | B-V | O | O | O | O | O | O | O | O | O | O | O | O | O | O | O | O | O | O | O | O | O | O | O | O | O | O | O | O | O | O | O | O | O | O | O | O | O | O | O | O | O | O | O | O | O | O | O | O | O | O | O | O | O | O | O | O
The | surface | microhardness | of | Al2CrFeCoCuTiNix | high-entropy | alloys | sample | up | to | 1102HV | , | and | it | is | about | 4 | times | as | the | substrate | Q235 | steel | .
O | O | O | O | B-sample | O | O | O | O | O | B-V | O | O | O | O | O | O | O | O | O | O | B-sample | O | O | O | O | O | O | O | O | O | O | O | O | O | O | O | O | O | O | O | O | O | O | O | O | O | O | O | O | O | O | O | O | O | O | O | O | O | O | O | O | O | O | O | O | O | O | O | O | O | O | O
The | surface | microhardness | of | Al2CrFeCoCuTiNix | high-entropy | alloy | samples | up | to | 1102HV | , | which | is | about | 4 | times | as | of | the | substrate | Q235 | steel | , | and | alloy | hardness | increased | with | the | increase | of | Ni | content | .
O | O | O | O | B-sample | O | O | O | O | O | B-V | O | O | O | O | O | O | O | O | O | O | B-sample | O | O | O | O | O | O | O | O | O | O | O | O | O | O | O | O | O | O | O | O | O | O | O | O | O | O | O | O | O | O | O | O | O | O | O | O | O | O | O | O | O | O | O | O | O | O | O | O | O | O | O
The | base | CoCrFeNi | alloy | has | microhardness | of | 160HV | in | the | as-solidified | state | .
O | O | B-sample | O | O | O | O | B-V | O | O | O | O | O | O | O | O | O | O | O | O | O | O | O | O | O | O | O | O | O | O | O | O | O | O | O | O | O | O | O | O | O | O | O | O | O | O | O | O | O | O | O | O | O | O | O | O | O | O | O | O | O | O | O | O | O | O | O | O | O | O | O | O | O
The | CoCrFeNiMn | alloy | has | slightly | higher | microhardness | of | 170HV | in | the | as-solidified | condition | and | 135HV | after | annealing | .
O | B-sample | O | O | O | O | O | O | B-V | O | O | O | O | O | B-V | O | O | O | O | O | O | O | O | O | O | O | O | O | O | O | O | O | O | O | O | O | O | O | O | O | O | O | O | O | O | O | O | O | O | O | O | O | O | O | O | O | O | O | O | O | O | O | O | O | O | O | O | O | O | O | O | O | O
Annealing | results | in | a | further | increase | in | microhardness | of | CoCrFeNiV | to | 587HV | .
O | O | O | O | O | O | O | O | O | B-sample | O | B-V | O | O | O | O | O | O | O | O | O | O | O | O | O | O | O | O | O | O | O | O | O | O | O | O | O | O | O | O | O | O | O | O | O | O | O | O | O | O | O | O | O | O | O | O | O | O | O | O | O | O | O | O | O | O | O | O | O | O | O | O | O
However | , | microhardness | of | the | CoCrFeNiMnV | alloy | remains | nearly | unaffected | by | annealing | , | and | its | value | is | 636HV | .
O | O | O | O | O | B-sample | O | O | O | O | O | O | O | O | O | O | O | B-V | O | O | O | O | O | O | O | O | O | O | O | O | O | O | O | O | O | O | O | O | O | O | O | O | O | O | O | O | O | O | O | O | O | O | O | O | O | O | O | O | O | O | O | O | O | O | O | O | O | O | O | O | O | O | O
The | σ | phase | has | microhardness | of | 1002HV | in | the | CoCrFeNiV | alloy | and | 1025HV | in | the | CoCrFeNiMnV | alloy | .
O | O | O | O | O | O | B-V | O | O | B-sample | O | O | B-V | O | O | B-sample | O | O | O | O | O | O | O | O | O | O | O | O | O | O | O | O | O | O | O | O | O | O | O | O | O | O | O | O | O | O | O | O | O | O | O | O | O | O | O | O | O | O | O | O | O | O | O | O | O | O | O | O | O | O | O | O | O
microhardness | of | the | alloys | showcases | similar | tendencies | to | strength | : | it | is | higher | in | the | CoCrFeNiMn | alloy | ( | 170HV | in | as-solidified | state | and | 136HV | after | annealing | ) | than | in | the | CoCrFeNi | alloy | ( | 140HV | and | 134HV | respectively | ) | , | annealing | results | in | a | decrease | in | microhardness | which | is | more | pronounced | in | the | CoCrFeNiMn | alloy | .
O | O | O | O | O | O | O | O | O | O | O | O | O | O | O | B-sample | O | O | B-V | O | O | O | O | B-V | O | O | O | O | O | O | B-sample | O | O | B-V | O | B-V | O | O | O | O | O | O | O | O | O | O | O | O | O | O | O | O | O | O | O | O | O | O | O | O | O | O | O | O | O | O | O | O | O | O | O | O | O
The | effect | of | annealing | on | the | properties | of | the | CoCrFeNiV | and | CoCrFeNoMnV | alloys | is | also | diverse–it | causes | significant | hardening | of | the | CoCrFeNiV | alloy | ( | microhardness | increases | from | 524HV | to | 587HV | ) | but | a | slight | decrease | in | hardness | ( | from | 650HV | to | 636HV | ) | of | the | CoCrFeNoMnV | alloy | .
O | O | O | O | O | O | O | O | O | O | O | O | O | O | O | O | O | O | O | O | O | O | O | O | O | O | O | O | O | O | O | O | O | O | O | O | O | O | O | O | O | O | O | O | O | O | O | O | O | O | O | O | O | O | O | O | O | O | O | O | O | O | O | O | O | O | O | O | O | O | O | O | O
Measurements | of | the | microhardness | of | the | σ | phase | in | homogenized | state | of | the | CoCrFeNiV | and | CoCrFeNiMnV | alloys | in | comparison | with | hardness | of | FCC | solid | solution | of | the | CoCrFeNi | and | CoCrFeNiMn | alloys | confirms | their | difference–FCC | phase | ( | 134–135HV | ) | about | 7.5 | times | softer | than | σ | phase | ( | 1002HV | in | the | CoCrFeNiV | alloy | and | 1025HV | in | the | CoCrFeNiMnV | alloy | ) | .
O | O | O | O | O | O | O | O | O | O | O | O | O | B-sample | O | B-sample | O | O | O | O | O | O | O | O | O | O | O | B-sample | O | B-sample | O | O | O | O | O | O | O | O | O | O | O | O | O | O | O | O | B-V | O | O | B-sample | O | O | B-V | O | O | B-sample | O | O | O | O | O | O | O | O | O | O | O | O | O | O | O | O | O
Using | the | rule | of | mixtures | and | the | microhardness | values | of | the | σ | - | and | FCC | phases | , | microhardness | of | the | CoCrFeNiV | and | CoCrFeNiMnV | alloys | is | estimated | as | 628HV | and | 784HV | , | respectively | .
O | O | O | O | O | O | O | O | O | O | O | O | O | O | O | O | O | O | O | O | B-sample | O | B-sample | O | O | O | O | B-V | O | B-V | O | O | O | O | O | O | O | O | O | O | O | O | O | O | O | O | O | O | O | O | O | O | O | O | O | O | O | O | O | O | O | O | O | O | O | O | O | O | O | O | O | O | O
The | five-component | equiatomic | CoCrFeMnNi | alloy | in | as-solidified | state | has | microhardness | of | 144HV | .
O | O | O | B-sample | O | O | O | O | O | O | O | B-V | O | O | O | O | O | O | O | O | O | O | O | O | O | O | O | O | O | O | O | O | O | O | O | O | O | O | O | O | O | O | O | O | O | O | O | O | O | O | O | O | O | O | O | O | O | O | O | O | O | O | O | O | O | O | O | O | O | O | O | O | O
The | CoCrFeMnNiV0.25 | alloy | has | slightly | higher | microhardness | of | 151HV | .
O | B-sample | O | O | O | O | O | O | B-V | O | O | O | O | O | O | O | O | O | O | O | O | O | O | O | O | O | O | O | O | O | O | O | O | O | O | O | O | O | O | O | O | O | O | O | O | O | O | O | O | O | O | O | O | O | O | O | O | O | O | O | O | O | O | O | O | O | O | O | O | O | O | O | O
For | example | , | CoCrFeMnNiV0.5 | has | microhardness | 186HV | and | CoCrFeMnNiV | has | microhardness | of | 650HV | .
O | O | O | B-sample | O | O | B-V | O | B-sample | O | O | O | B-V | O | O | O | O | O | O | O | O | O | O | O | O | O | O | O | O | O | O | O | O | O | O | O | O | O | O | O | O | O | O | O | O | O | O | O | O | O | O | O | O | O | O | O | O | O | O | O | O | O | O | O | O | O | O | O | O | O | O | O | O
In | the | CoCrFeMnNi | alloy | microhardness | decreases | to | 135HV | .
O | O | B-sample | O | O | O | O | B-V | O | O | O | O | O | O | O | O | O | O | O | O | O | O | O | O | O | O | O | O | O | O | O | O | O | O | O | O | O | O | O | O | O | O | O | O | O | O | O | O | O | O | O | O | O | O | O | O | O | O | O | O | O | O | O | O | O | O | O | O | O | O | O | O | O
A | slight | decrease | in | the | microhardness | value | , | down | to | 144HV | , | is | also | found | in | CoCrFeMnNiV0.25 | .
O | O | O | O | O | O | O | O | O | O | B-V | O | O | O | O | O | B-sample | O | O | O | O | O | O | O | O | O | O | O | O | O | O | O | O | O | O | O | O | O | O | O | O | O | O | O | O | O | O | O | O | O | O | O | O | O | O | O | O | O | O | O | O | O | O | O | O | O | O | O | O | O | O | O | O
However | , | a | very | significant | increase | in | microhardness | , | to | 275HV | , | is | observed | in | CoCrFeMnNiV0.5 | .
O | O | O | O | O | O | O | O | O | O | B-V | O | O | O | O | B-sample | O | O | O | O | O | O | O | O | O | O | O | O | O | O | O | O | O | O | O | O | O | O | O | O | O | O | O | O | O | O | O | O | O | O | O | O | O | O | O | O | O | O | O | O | O | O | O | O | O | O | O | O | O | O | O | O | O
An | increase | in | microhardness | , | from | 342HV | in | as-solidified | state | to | 380HV | in | the | annealed | state | , | is | also | found | in | the | CoCrFeMnNiV0.75 | alloy | .
O | O | O | O | O | O | B-V | O | O | O | O | B-V | O | O | O | O | O | O | O | O | O | O | B-sample | O | O | O | O | O | O | O | O | O | O | O | O | O | O | O | O | O | O | O | O | O | O | O | O | O | O | O | O | O | O | O | O | O | O | O | O | O | O | O | O | O | O | O | O | O | O | O | O | O | O
However | , | in | the | equiatomic | CoCrFeMnNiV | microhardness | remains | almost | unaffected | by | annealing | and | is | equal | to | 636HV | .
O | O | O | O | O | B-sample | O | O | O | O | O | O | O | O | O | O | B-V | O | O | O | O | O | O | O | O | O | O | O | O | O | O | O | O | O | O | O | O | O | O | O | O | O | O | O | O | O | O | O | O | O | O | O | O | O | O | O | O | O | O | O | O | O | O | O | O | O | O | O | O | O | O | O | O
For | example | , | microhardness | , | yield | strength | and | ductility | of | the | CoCrFeMnNi | alloys | were | respectively | 135HV | , | 230MPa | and | more | than | 75 | % | , | and | corresponding | properties | of | the | CoCrFeMnNiV | alloy | are | 636HV | , | 1660MPa | and | 0.5 | % | .
O | O | O | O | O | O | O | O | O | O | O | B-sample | O | O | O | B-V | O | O | O | O | O | O | O | O | O | O | O | O | O | B-sample | O | O | B-V | O | O | O | O | O | O | O | O | O | O | O | O | O | O | O | O | O | O | O | O | O | O | O | O | O | O | O | O | O | O | O | O | O | O | O | O | O | O | O | O
Apparently | , | in | the | as-solidified | condition | the | microhardness | of | the | alloys | gradually | increases | with | the | increase | of | C | content | from | 160HV | of | the | CoCrFeNiMn | alloy | to | 275HV | of | the | CoCrFeNiMnC0.25 | alloy | .
O | O | O | O | O | O | O | O | O | O | O | O | O | O | O | O | O | O | O | O | B-V | O | O | B-sample | O | O | B-V | O | O | B-sample | O | O | O | O | O | O | O | O | O | O | O | O | O | O | O | O | O | O | O | O | O | O | O | O | O | O | O | O | O | O | O | O | O | O | O | O | O | O | O | O | O | O | O
For | example | , | microhardness | of | the | CoCrFeNiMnC0.1 | alloy | increases | from | 205HV | in | the | as-solidified | condition | to | 240HV | after | annealing | at | 800°C | , | while | the | hardness | of | the | CoCrFeNiMnC0.25 | alloy | increases | to | 305HV | .
O | O | O | O | O | O | B-sample | O | O | O | B-V | O | O | O | O | O | B-V | O | O | O | O | O | O | O | O | O | O | B-sample | O | O | O | B-V | O | O | O | O | O | O | O | O | O | O | O | O | O | O | O | O | O | O | O | O | O | O | O | O | O | O | O | O | O | O | O | O | O | O | O | O | O | O | O | O | O
The | microhardness | increases | with | the | increase | of | carbon | content | in | the | alloys | from | 160HV | of | the | CoCrFeNiMn | alloy | to | 275HV | of | the | CoCrFeNiMnC0.25 | alloy | .
O | O | O | O | O | O | O | O | O | O | O | O | O | B-V | O | O | B-sample | O | O | B-V | O | O | B-sample | O | O | O | O | O | O | O | O | O | O | O | O | O | O | O | O | O | O | O | O | O | O | O | O | O | O | O | O | O | O | O | O | O | O | O | O | O | O | O | O | O | O | O | O | O | O | O | O | O | O
For | example | , | the | microhardness | of | the | CoCrFeNiMnC0.1 | alloy | increase | from | 205HV | in | as-solidified | condition | to | 240HV | after | annealing | at | 800°C | .
O | O | O | O | O | O | O | B-sample | O | O | O | B-V | O | O | O | O | B-V | O | O | O | O | O | O | O | O | O | O | O | O | O | O | O | O | O | O | O | O | O | O | O | O | O | O | O | O | O | O | O | O | O | O | O | O | O | O | O | O | O | O | O | O | O | O | O | O | O | O | O | O | O | O | O | O
% | ) | C | alloy | ( | fig | 8 | a | ) | : | the | microhardness | increases | from | 173HV | in | the | initial | homogenized | condition | to | 389HV | after | 80 | % | cold | rolling | .
O | O | B-sample | O | O | O | O | O | O | O | O | O | O | O | B-V | O | O | O | O | O | O | B-V | O | O | O | O | O | O | O | O | O | O | O | O | O | O | O | O | O | O | O | O | O | O | O | O | O | O | O | O | O | O | O | O | O | O | O | O | O | O | O | O | O | O | O | O | O | O | O | O | O | O | O
The | addition | of | Ti | into | FeCoCrAlNi | system | increased | the | microhardness | from | 500HV | to | at | least | 615HV | .
O | O | O | O | O | B-sample | O | O | O | O | O | B-V | O | O | O | B-V | O | O | O | O | O | O | O | O | O | O | O | O | O | O | O | O | O | O | O | O | O | O | O | O | O | O | O | O | O | O | O | O | O | O | O | O | O | O | O | O | O | O | O | O | O | O | O | O | O | O | O | O | O | O | O | O | O
In | addition | , | the | microhardness | achieved | in | HEA | coatings | fabricated | on | Fe-base | alloys | in | this | work | was | also | much | higher | than | that | of | other | similar | HEA | coatings | reported | by | various | investigators | , | with | reported | a | microhardness | of | 325HV | for | CoCrCuFeNiNb | HEA | [ | 30 | ] | and | 435HV | for | CoCrCuFeNi | HEA | [ | 38 | ] | .
O | O | O | O | O | O | O | O | O | O | O | O | O | O | O | O | O | O | O | O | O | O | O | O | O | O | O | O | O | O | O | O | O | O | O | O | O | B-V | O | B-sample | O | O | O | O | O | B-V | O | B-sample | O | O | O | O | O | O | O | O | O | O | O | O | O | O | O | O | O | O | O | O | O | O | O | O | O
3.3Mechanical | properties | 3.3.1CoCrFeMnNi | base | The | microhardness | of | CoCrFeMnNi | powders | after | 35 | h | of | milling | reached | 688HV | and | this | high | value | , | unusual | for | FCC | structure | material | , | was | associated | with | the | presence | of | strains | and | defects | in | the | mechanically | alloyed | material | [ | 16 | ] | .
O | O | O | O | O | O | O | B-sample | O | O | O | O | O | O | O | B-V | O | O | O | O | O | O | O | O | O | O | O | O | O | O | O | O | O | O | O | O | O | O | O | O | O | O | O | O | O | O | O | O | O | O | O | O | O | O | O | O | O | O | O | O | O | O | O | O | O | O | O | O | O | O | O | O | O
3.3Mechanical | properties | fig | 6 | a | shows | the | microhardness | of | the | CoCrFeNiTax | EHEAs | , | which | the | value | of | the | hardest | one | is | 583HV | .
O | O | O | O | O | O | O | O | O | O | B-sample | O | O | O | O | O | O | O | O | O | O | B-V | O | O | O | O | O | O | O | O | O | O | O | O | O | O | O | O | O | O | O | O | O | O | O | O | O | O | O | O | O | O | O | O | O | O | O | O | O | O | O | O | O | O | O | O | O | O | O | O | O | O | O
The | microhardness | of | Ta0.1 | alloy | with | the | lowest | Ta | content | was | 187HV | , | and | the | microhardness | of | Ta0.7 | alloy | with | the | highest | Ta | content | was | 513HV | .
O | O | O | B-sample | O | O | O | O | O | O | O | B-V | O | O | O | O | O | B-sample | O | O | O | O | O | O | O | B-V | O | O | O | O | O | O | O | O | O | O | O | O | O | O | O | O | O | O | O | O | O | O | O | O | O | O | O | O | O | O | O | O | O | O | O | O | O | O | O | O | O | O | O | O | O | O | O
The | general | trend | in | the | initial | condition | was | an | increment | in | the | microhardness | with | an | increase | in | the | Cr/Zr | content | : | the | microhardness | raised | from | 450HV | for | the | AlNbTiV | alloy | to | 670HV | for | the | AlCr1.5NbTiV | alloy | ( | fig | 2 | a | ) | and | to | 560HV | for | the | AlNbTiVZr1.5 | alloy | ( | fig | 2 | b | ) | .
O | O | O | O | O | O | O | O | O | O | O | O | O | O | O | O | O | O | O | O | O | O | O | O | O | B-V | O | O | B-sample | O | O | B-V | O | O | B-sample | O | O | O | O | O | O | O | O | B-V | O | O | B-sample | O | O | O | O | O | O | O | O | O | O | O | O | O | O | O | O | O | O | O | O | O | O | O | O | O | O
The | microhardness | of | the | AlNbTiV | alloy | increased | up | to | 610HV | or | to | 570HV | after | annealing | at | 800°C | or | 1000°C | , | respectively | ( | fig | 2 | ) | .
O | O | O | O | B-sample | O | O | O | O | B-V | O | O | B-V | O | O | O | O | O | O | O | O | O | O | O | O | O | O | O | O | O | O | O | O | O | O | O | O | O | O | O | O | O | O | O | O | O | O | O | O | O | O | O | O | O | O | O | O | O | O | O | O | O | O | O | O | O | O | O | O | O | O | O | O
In | the | AlNbTiV | alloy | , | the | nanohardness | of | the | σ-phase | was | ∼2 | times | higher | than | that | of | B2 | phase | ( | 985HV | and | 525HV | , | respectively | ( | fig | 6 | a | ) | ) | .
O | O | B-sample | O | O | O | O | O | O | O | O | O | O | O | O | O | O | O | O | O | B-V | O | B-V | O | O | O | O | O | O | O | O | O | O | O | O | O | O | O | O | O | O | O | O | O | O | O | O | O | O | O | O | O | O | O | O | O | O | O | O | O | O | O | O | O | O | O | O | O | O | O | O | O | O
The | nanohardness | of | the | B2+σ | mixture | in | the | AlCrx | NbTiV | ( | x | = | 0.5–1.5 | ) | alloys | increased | from | 1035HV | for | the | AlCr0.5NbTiV | alloy | to | 1275HV | for | the | AlCrNbTiV | alloy | and | then | lowered | to | 1075HV | for | the | AlCr1.5NbTiV | alloy | ( | fig | 6 | a | ) | .
O | O | O | O | O | O | O | O | B-sample | I-sample | I-sample | I-sample | I-sample | I-sample | I-sample | O | O | O | B-V | O | O | B-sample | O | O | B-V | O | O | B-sample | O | O | O | O | O | B-V | O | O | B-sample | O | O | O | O | O | O | O | O | O | O | O | O | O | O | O | O | O | O | O | O | O | O | O | O | O | O | O | O | O | O | O | O | O | O | O | O
In | the | AlNbTiVZrx | ( | x | = | 0.5–1.5 | ) | alloys | , | the | nanohardness | of | the | B2 | matrix | showed | a | weak | dependence | on | Zr | content–it | increased | from | 475HV | in | the | AlNbTiVZr0.5 | alloy | to | 515HV | in | the | AlNbTiVZr1.5 | alloy | ( | fig | 6 | b | ) | .
O | O | B-sample | I-sample | I-sample | I-sample | I-sample | I-sample | O | O | O | O | O | O | O | O | O | O | O | O | O | O | O | O | O | B-V | O | O | B-sample | O | O | B-V | O | O | B-sample | O | O | O | O | O | O | O | O | O | O | O | O | O | O | O | O | O | O | O | O | O | O | O | O | O | O | O | O | O | O | O | O | O | O | O | O | O | O
The | average | microhardness | of | the | samples | prepared | in | the | CaCl2 | NaCl | melt | at | 1023 | , | 1123 | and | 1173K | was | , | respectively | , | 87.8HV | ( | 861MPa | ) | , | 93.4HV | ( | 916MPa | ) | and | 106.5HV | ( | 1044MPa | ) | , | and | that | of | the | samples | made | in | the | pure | CaCl2 | melt | at | 1173K | for | 3 | and | 10 | h | was | , | respectively | , | 110.8HV | ( | 1087MPa | ) | and | 147.1 | ( | 1443MPa | ) | .
O | O | O | O | O | O | O | O | O | B-sample | I-sample | O | O | O | O | O | O | O | O | O | O | O | B-V | O | O | O | O | B-V | O | O | O | O | B-V | O | O | O | O | O | O | O | O | O | O | O | O | O | B-sample | O | O | O | O | O | O | O | O | O | O | O | O | B-V | O | O | O | O | B-V | O | O | O | O | O | O | O | O
The | NbTaTiV | RHEA | , | which | was | sintered | at | 1700°C | , | exhibits | the | highest | microhardness | of | 510.9HV | , | much | higher | than | 298HV | for | the | as-casted | alloy | [ | 11 | ] | .
O | B-sample | O | O | O | O | O | O | O | O | O | O | O | O | O | B-V | O | O | O | O | B-V | O | O | B-sample | O | O | O | O | O | O | O | O | O | O | O | O | O | O | O | O | O | O | O | O | O | O | O | O | O | O | O | O | O | O | O | O | O | O | O | O | O | O | O | O | O | O | O | O | O | O | O | O | O
3.3 | microhardness | and | compression | properties | The | baseline | NbTiZr | has | Vickers | microhardness | of | 340HV | ( | Table | 8 | ) | .
O | O | O | O | O | O | O | B-sample | O | O | O | O | B-V | O | O | O | O | O | O | O | O | O | O | O | O | O | O | O | O | O | O | O | O | O | O | O | O | O | O | O | O | O | O | O | O | O | O | O | O | O | O | O | O | O | O | O | O | O | O | O | O | O | O | O | O | O | O | O | O | O | O | O | O
microhardness | of | the | two-phase | Cr10Nb30Ti30Zr30 | and | Re10Nb30Ti30Zr30 | alloys | is | noticeably | higher | , | 457HV | and | 414HV | , | respectively | , | likely | resulting | from | the | combined | effects | of | solid | solution | and | precipitation | strengthening | .
O | O | O | O | B-sample | O | B-sample | O | O | O | O | O | B-V | O | B-V | O | O | O | O | O | O | O | O | O | O | O | O | O | O | O | O | O | O | O | O | O | O | O | O | O | O | O | O | O | O | O | O | O | O | O | O | O | O | O | O | O | O | O | O | O | O | O | O | O | O | O | O | O | O | O | O | O | O
The | average | nano-hardness | of | the | FeCoCrNi2Al | , | FeCoCrNiAl0.3 | , | FeCoNiAlTi0.4 | , | and | NiCoCrAlSi | HEA | is | determined | to | be | 610 | , | 687 | , | 862 | and | 1284HV | respectively | with | a | deviation | of | ±10HV | .
O | O | O | O | O | B-sample | O | B-sample | O | B-sample | O | O | B-sample | O | O | O | O | O | B-V | O | B-V | O | B-V | O | B-V | O | O | O | O | O | O | O | O | O | O | O | O | O | O | O | O | O | O | O | O | O | O | O | O | O | O | O | O | O | O | O | O | O | O | O | O | O | O | O | O | O | O | O | O | O | O | O | O
Interestingly | , | the | micro-hardness | of | LAMed | FeCrCoMnNi | HEA | is | larger | than | that | manufactured | by | conventionally | way | ( | such | as | arc-melting | : | 122HV | [ | 61 | ] | ) | .
O | O | O | O | O | O | B-sample | O | O | O | O | O | O | O | O | O | O | O | O | O | O | B-V | O | O | O | O | O | O | O | O | O | O | O | O | O | O | O | O | O | O | O | O | O | O | O | O | O | O | O | O | O | O | O | O | O | O | O | O | O | O | O | O | O | O | O | O | O | O | O | O | O | O | O
The | microhardness | is | about | 200HV | , | which | is | 1.6 | times | larger | than | that | of | the | FeCrCoMnNi | HEA | prepared | by | arc-melting | ( | 122HV | ) | , | and | the | effect | of | laser | power | on | micro-hardness | is | slightly | .
O | O | O | O | O | O | O | O | O | O | O | O | O | O | O | B-sample | O | O | O | O | O | B-V | O | O | O | O | O | O | O | O | O | O | O | O | O | O | O | O | O | O | O | O | O | O | O | O | O | O | O | O | O | O | O | O | O | O | O | O | O | O | O | O | O | O | O | O | O | O | O | O | O | O | O
[ | 23 | ] | , | in | which | the | hardness | of | the | single | FCC | ( | FeNiCrMn | ) | 90Co10 | and | FeNiCrMnCo | alloys | is | around | 143–153HV | and | changed | a | little | after | annealing | at | 850°C | for | 48 | h. | The | existence | of | a | large | amount | of | the | σ | phase | in | alloy | A7 | ( | CoCrFeMn1.75Ni0.25 | ) | leads | to | a | dramatic | increase | of | the | microhardness | to | 222HV | .
O | O | O | O | O | O | O | O | O | O | O | O | O | B-sample | O | O | O | B-sample | O | O | O | B-V | O | O | O | O | O | O | O | O | O | O | O | O | O | O | O | O | O | O | O | O | O | O | O | O | O | B-sample | O | O | O | O | O | O | O | O | O | O | B-V | O | O | O | O | O | O | O | O | O | O | O | O | O | O
Therefore | , | the | microhardness | of | alloys | A″6 | ( | CoCrFeMn1.5Ni0.5 | ) | and | A″7 | ( | CoCrFeMn1.75Ni0.25 | ) | reach | 242HV | and | 295HV | , | respectively | .
O | O | O | O | O | O | O | O | B-sample | O | O | O | O | B-sample | O | O | B-V | O | B-V | O | O | O | O | O | O | O | O | O | O | O | O | O | O | O | O | O | O | O | O | O | O | O | O | O | O | O | O | O | O | O | O | O | O | O | O | O | O | O | O | O | O | O | O | O | O | O | O | O | O | O | O | O | O
We | can | see | that | the | microhardness | of | the | as-cast | CoCrFeMnNi | and | Al0.5CoCrFeMnNi | alloys | are | about | 160HV | and | 175HV | , | which | are | improved | by | 83.2 | % | and | 74.4 | % | , | respectively | ( | approximately | 308.5HV | and | 314HV | ) | after | ultrasonic | impact | treatment | ( | fig | 13 | a | and | b | ) | .
O | O | O | O | O | O | O | O | B-sample | I-sample | O | B-sample | O | O | O | B-V | O | B-V | O | O | O | O | O | O | O | O | O | O | O | O | O | O | B-V | O | B-V | O | O | O | O | O | O | O | O | O | O | O | O | O | O | O | O | O | O | O | O | O | O | O | O | O | O | O | O | O | O | O | O | O | O | O | O | O | O
As | for | the | Al1.0CoCrFeMnNi | high | entropy | alloy | , | the | microhardness | reaches | to | 450.8HV | after | ultrasonic | impact | treatment | .
O | O | O | B-sample | O | O | O | O | O | O | O | O | B-V | O | O | O | O | O | O | O | O | O | O | O | O | O | O | O | O | O | O | O | O | O | O | O | O | O | O | O | O | O | O | O | O | O | O | O | O | O | O | O | O | O | O | O | O | O | O | O | O | O | O | O | O | O | O | O | O | O | O | O | O
As | for | the | Al1.0CoCrFeMnNi | alloy | , | the | microhardness | reached | to | 450.8HV | after | ultrasonic | impact | treatment | .
O | O | O | B-sample | O | O | O | O | O | O | B-V | O | O | O | O | O | O | O | O | O | O | O | O | O | O | O | O | O | O | O | O | O | O | O | O | O | O | O | O | O | O | O | O | O | O | O | O | O | O | O | O | O | O | O | O | O | O | O | O | O | O | O | O | O | O | O | O | O | O | O | O | O | O
The | results | show | that | the | microhardness | of | as-annealed | Mo0HEA | is | 197HV | , | which | is | about | 16 | % | larger | than | the | as-cast | one | under | the | same | process | method | in | our | previous | work | ( | approximately | 168.9HV | ) | [ | 30 | ] | .
O | O | O | O | O | O | O | O | B-sample | O | B-V | O | O | O | O | O | O | O | O | O | O | O | O | O | O | O | O | O | O | O | O | O | O | B-V | O | O | O | O | O | O | O | O | O | O | O | O | O | O | O | O | O | O | O | O | O | O | O | O | O | O | O | O | O | O | O | O | O | O | O | O | O | O | O
The | Mo1HEA | reveals | the | maximum | microhardness | value | of | 896HV | , | which | is | more | than | four | times | larger | than | that | of | the | Mo0HEA | .
O | B-sample | O | O | O | O | O | O | B-V | O | O | O | O | O | O | O | O | O | O | O | O | B-sample | O | O | O | O | O | O | O | O | O | O | O | O | O | O | O | O | O | O | O | O | O | O | O | O | O | O | O | O | O | O | O | O | O | O | O | O | O | O | O | O | O | O | O | O | O | O | O | O | O | O | O
The | as-annealed | Mo1HEA | reveals | the | maximum | microhardness | value | of | 896HV | .
O | O | B-sample | O | O | O | O | O | O | B-V | O | O | O | O | O | O | O | O | O | O | O | O | O | O | O | O | O | O | O | O | O | O | O | O | O | O | O | O | O | O | O | O | O | O | O | O | O | O | O | O | O | O | O | O | O | O | O | O | O | O | O | O | O | O | O | O | O | O | O | O | O | O | O
reported | [ | 12 | ] | , | NbMoTaW | alloy | with | single | BCC | solid | solution | has | microhardness | , | yield | strength | , | and | compressive | strength | of | 445.5HV | , | 1058MPa | and | 1211MPa | , | respectively | .
O | O | O | O | O | B-sample | O | O | O | O | O | O | O | O | O | O | O | O | O | O | O | O | B-V | O | O | O | O | O | O | O | O | O | O | O | O | O | O | O | O | O | O | O | O | O | O | O | O | O | O | O | O | O | O | O | O | O | O | O | O | O | O | O | O | O | O | O | O | O | O | O | O | O | O
With | the | increase | of | carbon | content | , | the | volume | fraction | of | M7C3 | carbides | in | HEAs | increased | , | which | also | leads | to | an | increase | of | microhardness | from | 160HV | ( | for | CoCrFeNiMn | ) | to | 275HV | ( | for | CoCrFeNiMnC0.25 | ) | .
O | O | O | O | O | O | O | O | O | O | O | O | O | O | O | O | O | O | O | O | O | O | O | O | O | O | B-V | O | O | B-sample | O | O | B-V | O | O | B-sample | O | O | O | O | O | O | O | O | O | O | O | O | O | O | O | O | O | O | O | O | O | O | O | O | O | O | O | O | O | O | O | O | O | O | O | O | O
The | microhardness | of | 0Y | alloy | ( | CoCrFeNi | ) | is | 509HV | .
O | O | O | B-sample | O | O | B-sample | O | O | B-V | O | O | O | O | O | O | O | O | O | O | O | O | O | O | O | O | O | O | O | O | O | O | O | O | O | O | O | O | O | O | O | O | O | O | O | O | O | O | O | O | O | O | O | O | O | O | O | O | O | O | O | O | O | O | O | O | O | O | O | O | O | O | O
In | addition | , | the | Vickers | microhardness | of | the | Al0.3Crx | FeCoNi | alloys | is | increased | from | ~ | 153HV | to | ~ | 343HV | as | the | Cr | content | increases | from | x | = | 0–2.0 | , | indicating | that | the | increased | BCC/B2 | phases | significantly | harden | the | alloys | .
O | O | O | O | O | O | O | O | B-sample | I-sample | O | O | O | O | O | B-V | O | O | B-V | O | O | O | O | O | O | O | O | O | O | O | O | O | O | O | O | O | O | O | O | O | O | O | O | O | O | O | O | O | O | O | O | O | O | O | O | O | O | O | O | O | O | O | O | O | O | O | O | O | O | O | O | O | O
With | the | Co25Cr | 25Cu | 12.5Ni | 25Al | 12.5CCA | clad | layer | on | Q235 | substrate | , | the | strengthening | mechanisms | contributes | to | a | microhardness | value | of | 455HV | for | the | clad | layer | , | which | is | much | higher | than | those | of | most | reported | FCC | HEAs | , | even | some | BCC | refractory | HEAs | .
O | O | B-sample | I-sample | I-sample | I-sample | I-sample | O | O | O | O | O | O | O | O | O | O | O | O | O | O | O | B-V | O | O | O | O | O | O | O | O | O | O | O | O | O | O | O | O | O | O | O | O | O | O | O | O | O | O | O | O | O | O | O | O | O | O | O | O | O | O | O | O | O | O | O | O | O | O | O | O | O | O
The | joint | 's | micro-hardness | along | the | cross-sectional | direction | decreased | from | 350HV | at | BM | to | about | 150HV | at | the | FZ | , | as | shown | in | fig | 4 | e | , | which | was | similar | with | that | of | the | typically | as-casted | CrMnFeCoNi | HEAs | [ | 51 | ] | .
O | O | O | O | O | O | O | O | O | O | B-V | O | B-sample | O | O | B-V | O | O | B-sample | O | O | O | O | O | O | O | O | O | O | O | O | O | O | O | O | O | O | O | O | O | O | O | O | O | O | O | O | O | O | O | O | O | O | O | O | O | O | O | O | O | O | O | O | O | O | O | O | O | O | O | O | O | O
[ | 196 | ] | investigated | the | effect | of | Nb | content | on | the | strengthening | mechanism | of | AlCoCrFeNiNbx | ( | 0 | ≤ | x | ≤ | 1 | ) | and | found | that | solid | solution | strengthening | as | well | as | precipitation | strengthening | due | to | the | presence | of | laves | phase | ( | 66 | % | fraction | volume | ) | enhanced | the | microhardness | up | to | 913HV | .
O | O | O | O | O | O | O | O | O | O | O | O | O | O | B-sample | O | O | O | O | O | O | O | O | O | O | O | O | O | O | O | O | O | O | O | O | O | O | O | O | O | O | O | O | O | O | O | O | O | O | O | O | B-V | O | O | O | O | O | O | O | O | O | O | O | O | O | O | O | O | O | O | O | O | O
[ | 149 | ] | fabricated | the | CrAlSiTiV-based | RHEAC | through | LC | technology | and | observed | the | high | microhardness | of | 1108HV | value | due | to | the | development | of | silicide | phase | [ | ( | Ti | , | V | ) | 5Si3 | ] | dispersed | in | BCC | solid | solution | that | promoted | dispersion | strengthening | .
O | O | O | O | O | B-sample | O | O | O | O | O | O | O | O | O | O | B-V | O | O | O | O | O | O | O | O | O | O | O | O | O | O | O | O | O | O | O | O | O | O | O | O | O | O | O | O | O | O | O | O | O | O | O | O | O | O | O | O | O | O | O | O | O | O | O | O | O | O | O | O | O | O | O | O
In | summary | , | the | hardness | data | of | different | LC-HEACs | as | per | reported | literature | are | shown | in | fig | 23 | , | the | maximum | microhardness | of | value | 1142HV | was | obtained | for | CoCrMoNiAl2Fe2.7 | coating | .
O | O | O | O | O | O | O | O | O | O | O | O | O | O | O | O | O | O | O | O | O | O | O | O | B-V | O | O | O | B-sample | O | O | O | O | O | O | O | O | O | O | O | O | O | O | O | O | O | O | O | O | O | O | O | O | O | O | O | O | O | O | O | O | O | O | O | O | O | O | O | O | O | O | O | O
The | average | microhardness | of | Ni-rich | γ | phase | in | ASZ | is | about | 146HV | , | which | is | higher | than | that | of | CoCrFeNi | BM | ( | 110HV | ) | .
O | O | O | O | O | O | O | O | B-sample | O | O | B-V | O | O | O | O | O | O | O | B-sample | O | O | B-V | O | O | O | O | O | O | O | O | O | O | O | O | O | O | O | O | O | O | O | O | O | O | O | O | O | O | O | O | O | O | O | O | O | O | O | O | O | O | O | O | O | O | O | O | O | O | O | O | O | O
The | microhardness | value | of | the | CoCrFeNi | HEAs | was | 220HV | , | which | is | much | higher | than | that | of | the | same | composition | alloy | prepared | by | arc | melting | method | with | the | value | of | 160HV | [ | 93 | ] | and | a | relatively | nearby | to | the | CoCrFeNi | prepared | by | SPS | method | with | the | value | of | 231HV | [ | 67 | ] | .
O | O | O | O | O | B-sample | O | O | B-V | O | O | O | O | O | O | O | O | O | O | O | O | O | O | O | O | O | O | O | O | O | B-V | O | O | O | O | O | O | O | O | O | B-sample | O | O | O | O | O | O | O | O | B-V | O | O | O | O | O | O | O | O | O | O | O | O | O | O | O | O | O | O | O | O | O | O | O
Its | micro-hardness | was | as | high | as | 1075HV | and | indentation | fracture | toughness | was | up | to | 20.3MPa | m1/2 | , | where | the | toughening | effect | was | mainly | attributed | to | the | directional | growth | of | fine | NbSS | and | Nb3Si | phases | .
O | O | O | O | O | O | B-V | O | O | O | O | O | O | O | O | O | O | O | O | O | O | O | O | O | O | O | O | O | O | O | O | O | O | O | O | O | O | O | O | O | O | O | O | O | O | O | O | O | O | O | O | O | O | O | O | O | O | O | O | O | O | O | O | O | O | O | O | O | O | O | O | O | O
The | results | showed | that | microhardness | of | the | laser | layer | ( | 294HV | ) | was | improved | 65 | % | compared | to | aluminum | matrix | ( | 178HV | ) | , | because | of | the | presence | of | Al2O3 | particles | , | solid | solution | hardness | and | the | grain | refinement | of | the | laser | layer | following | rapid | quenching | associated | with | the | processes | [ | 85 | ] | .
O | O | O | O | O | O | O | O | O | O | B-V | O | O | O | O | O | O | O | O | O | O | B-V | O | O | O | O | O | O | O | O | O | O | O | O | O | O | O | O | O | O | O | O | O | O | O | O | O | O | O | O | O | O | O | O | O | O | O | O | O | O | O | O | O | O | O | O | O | O | O | O | O | O | O
The | CrNbTiVZr | alloy | has | microhardness | of | 520HV | , | which | increases | to | 650HV | for | the | Al0.25CrNbTiVZr | alloy | .
O | B-sample | O | O | O | O | B-V | O | O | O | O | B-V | O | O | B-sample | O | O | O | O | O | O | O | O | O | O | O | O | O | O | O | O | O | O | O | O | O | O | O | O | O | O | O | O | O | O | O | O | O | O | O | O | O | O | O | O | O | O | O | O | O | O | O | O | O | O | O | O | O | O | O | O | O | O
However | , | further | increment | in | Al | concentration | has | the | relatively | weak | effect | on | the | microhardness | : | the | AlCrNbTiVZr | alloy | has | a | microhardness | of | 670HV | .
O | O | O | O | O | O | O | O | O | O | O | O | O | O | O | O | O | B-sample | O | O | O | O | O | B-V | O | O | O | O | O | O | O | O | O | O | O | O | O | O | O | O | O | O | O | O | O | O | O | O | O | O | O | O | O | O | O | O | O | O | O | O | O | O | O | O | O | O | O | O | O | O | O | O | O
The | alloy | in | the | as-cast | condition | had | the | microhardness | of | 396HV | .
O | B-sample | O | O | O | O | O | O | O | O | B-V | O | O | O | O | O | O | O | O | O | O | O | O | O | O | O | O | O | O | O | O | O | O | O | O | O | O | O | O | O | O | O | O | O | O | O | O | O | O | O | O | O | O | O | O | O | O | O | O | O | O | O | O | O | O | O | O | O | O | O | O | O | O
The | microhardness | of | the | alloy | increased | from | 396HV | in | the | as-cast | condition | to | 454–469HV | after | rolling | to | εth | = | 20–80 | % | .
O | O | O | O | B-sample | O | O | B-V | O | O | O | O | O | O | O | O | O | O | O | O | O | O | O | O | O | O | O | O | O | O | O | O | O | O | O | O | O | O | O | O | O | O | O | O | O | O | O | O | O | O | O | O | O | O | O | O | O | O | O | O | O | O | O | O | O | O | O | O | O | O | O | O | O
In | addition | , | a | particular | combination | of | the | elements | in | Chromantium | with | atomic | concentrations | of | Co22Cr18Cu20Mn16Ti24 | displayed | the | most | uniform | dendritic | microstructure | , | with | as-cast | hardness | of | 43HRC/480HV | 1 | , | with | very | high | Vickers | microhardness | of | the | dendritic | phase | of | ∼ | 1000HV | 0.01 | [ | 18 | ] | .
O | O | O | O | O | O | O | O | O | O | O | O | O | O | O | B-sample | O | O | O | O | O | O | O | O | O | O | O | B-V | O | O | O | O | O | O | O | O | O | O | O | O | O | B-V | O | O | O | O | O | O | O | O | O | O | O | O | O | O | O | O | O | O | O | O | O | O | O | O | O | O | O | O | O | O | O
The | Vickers | hardnesses | of | the | AlCoCuFeNiTi | ( | III | ) | and | AlCoCuFeNiCrTi | ( | IV | ) | alloys | also | increase | to | 623HV | and | 510HV | , | respectively | .
O | O | O | O | O | B-sample | O | O | O | O | B-sample | O | O | O | O | O | O | O | B-V | O | B-V | O | O | O | O | O | O | O | O | O | O | O | O | O | O | O | O | O | O | O | O | O | O | O | O | O | O | O | O | O | O | O | O | O | O | O | O | O | O | O | O | O | O | O | O | O | O | O | O | O | O | O | O
Nevertheless | , | the | microhardness | of | the | alloy | annealed | at | 600°C | for | 15–100 | h | was | still | significantly | higher | than | that | in | the | initial | condition | ( | 450–465HV | vs. | 370HV | , | fig | 2 | ) | .
O | O | O | O | O | O | B-sample | O | O | O | O | O | O | O | O | O | O | O | O | O | O | O | O | O | B-V | O | B-V | O | O | O | O | O | O | O | O | O | O | O | O | O | O | O | O | O | O | O | O | O | O | O | O | O | O | O | O | O | O | O | O | O | O | O | O | O | O | O | O | O | O | O | O | O | O
For | instance | , | microhardness | of | the | alloy | after | cold | rolling | with | 86.4 | % | thickness | reduction | is | 366HV | [ | 11 | ] | ( | compare | with | 500HV | after | annealing | at | 600°C | ) | .
O | O | O | O | O | O | B-sample | O | O | O | O | O | O | O | O | O | B-V | O | O | O | O | O | O | B-V | O | O | O | O | O | O | O | O | O | O | O | O | O | O | O | O | O | O | O | O | O | O | O | O | O | O | O | O | O | O | O | O | O | O | O | O | O | O | O | O | O | O | O | O | O | O | O | O | O
It | was | revealed | that | the | microhardness | increased | from | 370HV | in | the | homogenized | condition | to | 500HV | after | aging | at | 600°C | for | 10 | h.
O | O | O | O | O | O | O | O | B-V | O | O | O | O | O | B-V | O | O | O | O | O | O | O | O | O | O | O | O | O | O | O | O | O | O | O | O | O | O | O | O | O | O | O | O | O | O | O | O | O | O | O | O | O | O | O | O | O | O | O | O | O | O | O | O | O | O | O | O | O | O | O | O | O | O
It | is | worth | noting | that | when | x | = | 1 | , | the | micro-hardness | of | the | alloy | can | reach | 653.71HV | , | which | is | more | than | 7 | times | compare | with | the | micro-hardness | of | the | FeCoCrNi | alloy | .
O | O | O | O | O | O | O | O | O | O | O | O | O | O | B-sample | O | O | B-V | O | O | O | O | O | O | O | O | O | O | O | O | O | B-sample | O | O | O | O | O | O | O | O | O | O | O | O | O | O | O | O | O | O | O | O | O | O | O | O | O | O | O | O | O | O | O | O | O | O | O | O | O | O | O | O | O
The | microhardness | drops | from | ~260 | to | ~182HV | for | the | AM | CrFeCoNi | alloy | after | the | annealing | , | fig | 1 | b | and | 3 | e. | For | the | CrFeCoNiAlx | alloys | , | the | loss | of | microhardness | is | less | dramatic | by | ~20–35HV | , | which | is | associated | with | the | finer | microstructure | .
O | O | O | O | B-V | O | B-V | O | O | O | B-sample | O | O | O | O | O | O | O | O | O | O | O | O | O | B-sample | O | O | O | O | O | O | O | O | O | O | O | O | O | O | O | O | O | O | O | O | O | O | O | O | O | O | O | O | O | O | O | O | O | O | O | O | O | O | O | O | O | O | O | O | O | O | O | O
In | the | initial | as-cast | condition | the | microhardness | of | the | alloy | was | 540HV | .
O | O | O | O | O | O | O | O | O | B-sample | O | B-V | O | O | O | O | O | O | O | O | O | O | O | O | O | O | O | O | O | O | O | O | O | O | O | O | O | O | O | O | O | O | O | O | O | O | O | O | O | O | O | O | O | O | O | O | O | O | O | O | O | O | O | O | O | O | O | O | O | O | O | O | O
3 | ) | The | microhardness | of | the | AlNbTiVZr0.5 | alloy | increased | from | 550HV | to | maximum | of | 665HV | after | 5HPT | rotations | .
O | O | O | O | O | O | B-sample | O | O | O | B-V | O | O | O | B-V | O | O | O | O | O | O | O | O | O | O | O | O | O | O | O | O | O | O | O | O | O | O | O | O | O | O | O | O | O | O | O | O | O | O | O | O | O | O | O | O | O | O | O | O | O | O | O | O | O | O | O | O | O | O | O | O | O | O
The | microhardness | of | the | as-cast | alloy | was | 167HV | .
O | O | O | O | B-sample | I-sample | O | B-V | O | O | O | O | O | O | O | O | O | O | O | O | O | O | O | O | O | O | O | O | O | O | O | O | O | O | O | O | O | O | O | O | O | O | O | O | O | O | O | O | O | O | O | O | O | O | O | O | O | O | O | O | O | O | O | O | O | O | O | O | O | O | O | O | O
Cold | rolling | resulted | also | in | an | increase | in | the | microhardness | of | the | alloy | to | 478HV | , | i.e | .
O | O | O | O | O | O | O | O | O | O | O | O | B-sample | O | B-V | O | O | O | O | O | O | O | O | O | O | O | O | O | O | O | O | O | O | O | O | O | O | O | O | O | O | O | O | O | O | O | O | O | O | O | O | O | O | O | O | O | O | O | O | O | O | O | O | O | O | O | O | O | O | O | O | O | O
In | addition | , | the | microhardness | of | the | alloy | increased | from | 167HV | in | the | as-cast | condition | to | 478HV | after | cold | rolling | .
O | O | O | O | O | O | O | B-sample | O | O | B-V | O | O | O | O | O | B-V | O | O | O | O | O | O | O | O | O | O | O | O | O | O | O | O | O | O | O | O | O | O | O | O | O | O | O | O | O | O | O | O | O | O | O | O | O | O | O | O | O | O | O | O | O | O | O | O | O | O | O | O | O | O | O | O
Then | the | needle-shape | β | ’ | ’ | phase | transforms | to | rod-shape | coarse | β′ | particles | ( | a | hexagonal | structure | with | a | stoichiometrical | Mg1.7Si | ) | at | 473K-aging | for | 20 | h | , | resulting | in | the | decrease | of | microhardness | from | about | 125HV | to | 110HV | [ | 50 | ] | .
O | O | O | O | O | O | O | O | O | O | O | O | O | O | O | O | O | O | O | O | O | O | O | O | O | O | O | O | O | O | O | O | O | O | O | O | B-V | O | B-V | O | O | O | O | O | O | O | O | O | O | O | O | O | O | O | O | O | O | O | O | O | O | O | O | O | O | O | O | O | O | O | O | O | O
Furthermore | , | it | is | noted | that | after | a | long-time | aging | at | 923K | for | 455 | h | , | the | microhardness | of | the | present | AlNi2Co2Fe1.5Cr1.5HEA | still | maintain | 427HV | with | a | much | slower | drop | rate | from | the | peak | value | ( | 468HV | at | t | = | 213 | h | ) | , | which | confirms | the | higher | microstructural | stability | of | the | coherent | precipitation | .
O | O | O | O | O | O | O | O | O | O | O | O | O | O | O | O | O | O | O | O | O | B-sample | O | O | B-V | O | O | O | O | O | O | O | O | O | O | O | B-V | O | O | O | O | O | O | O | O | O | O | O | O | O | O | O | O | O | O | O | O | O | O | O | O | O | O | O | O | O | O | O | O | O | O | O | O
The | 30T-HEA/Ni | composite | reveals | the | maximum | microhardness | of | 321HV | , | which | is | over | 2 | times | larger | than | that | of | the | SPS-ed | pure | Ni | ( | 156HV | ) | and | higher | than | the | reported | as-solutioned | treated | Ni-based | alloy | ( | 169HV | ) | before | rolling | [ | 26 | ] | .
O | B-sample | O | O | O | O | O | O | B-V | O | O | O | O | O | O | O | O | O | O | O | B-sample | I-sample | I-sample | O | B-V | O | O | O | O | O | O | B-sample | I-sample | I-sample | I-sample | O | B-V | O | O | O | O | O | O | O | O | O | O | O | O | O | O | O | O | O | O | O | O | O | O | O | O | O | O | O | O | O | O | O | O | O | O | O | O
However | , | the | variation | of | microhardness | is | in | a | small | range | between | 112 | and | 132HV | for | FeNi | , | FeNiCo | , | FeNiCoCr | and | FeNiCoCrMn | samples | with | Δσ0.2 | of | 20HV | .
O | O | O | O | O | O | O | O | O | O | O | O | B-V | O | B-V | O | B-sample | O | B-sample | O | B-sample | O | B-sample | O | O | O | O | O | O | O | O | O | O | O | O | O | O | O | O | O | O | O | O | O | O | O | O | O | O | O | O | O | O | O | O | O | O | O | O | O | O | O | O | O | O | O | O | O | O | O | O | O | O
The | microhardness | values | of | 495HV | for | TiNbZr | , | 547HV | for | TiNbZrTa | and | 564HV | for | TiNbZrTaHf | are | clearly | higher | than | those | reported | for | conventional | Ti-based | biomaterials | even | after | processing | by | SPD | .
O | O | O | O | B-V | O | B-sample | O | B-V | O | B-sample | O | B-V | O | B-sample | O | O | O | O | O | O | O | O | O | O | O | O | O | O | O | O | O | O | O | O | O | O | O | O | O | O | O | O | O | O | O | O | O | O | O | O | O | O | O | O | O | O | O | O | O | O | O | O | O | O | O | O | O | O | O | O | O | O
In | the | case | of | the | TiNbZrTaHf | alloy | , | microhardness | values | have | been | reported | from | 309HV | in | the | coarse-grained | form | [ | 23 | ,27 | ] | to | up | to | 530HV | after | casting | followed | by | HPT | processing | and | heat | treatment | [ | 48 | ,49 | ] | .
O | O | O | O | O | B-sample | O | O | O | O | O | O | O | O | B-V | O | O | O | O | O | O | O | O | O | O | O | B-V | O | O | O | O | O | O | O | O | O | O | O | O | O | O | O | O | O | O | O | O | O | O | O | O | O | O | O | O | O | O | O | O | O | O | O | O | O | O | O | O | O | O | O | O | O | O
The | macro-hardness | measurement | for | the | alloy | is | reported | to | be | 25HV | .
O | O | O | O | O | B-sample | O | O | O | O | B-V | O | O | O | O | O | O | O | O | O | O | O | O | O | O | O | O | O | O | O | O | O | O | O | O | O | O | O | O | O | O | O | O | O | O | O | O | O | O | O | O | O | O | O | O | O | O | O | O | O | O | O | O | O | O | O | O | O | O | O | O | O | O
The | bulk | CuZrAlTiNi | HEA | fabricated | by | mechanical | alloying | ( | MA | ) | and | SPS | disclosed | high | microhardness | of | more | than | 1000HV | and | good | pitting | resistance | in | seawater | [ | 22 | ] | .
O | O | B-sample | O | O | O | O | O | O | O | O | O | O | O | O | O | O | O | O | B-V | O | O | O | O | O | O | O | O | O | O | O | O | O | O | O | O | O | O | O | O | O | O | O | O | O | O | O | O | O | O | O | O | O | O | O | O | O | O | O | O | O | O | O | O | O | O | O | O | O | O | O | O | O
Especially | , | the | Al30 | composite | has | the | highest | average | microhardness | reaching | up | to | 331HV | , | which | is | about | 10 | times | that | of | the | pure | Al | ( | 34HV | ) | .
O | O | O | B-sample | O | O | O | O | O | O | O | O | O | B-V | O | O | O | O | O | O | O | O | O | O | B-sample | O | B-V | O | O | O | O | O | O | O | O | O | O | O | O | O | O | O | O | O | O | O | O | O | O | O | O | O | O | O | O | O | O | O | O | O | O | O | O | O | O | O | O | O | O | O | O | O | O
The | average | microhardness | of | Al30 | composite | reaches | up | to | 331HV | , | which | is | about | 10 | times | that | of | the | pure | Al | ( | 34HV | ) | .
O | O | O | O | B-sample | O | O | O | O | B-V | O | O | O | O | O | O | O | O | O | O | B-sample | O | B-V | O | O | O | O | O | O | O | O | O | O | O | O | O | O | O | O | O | O | O | O | O | O | O | O | O | O | O | O | O | O | O | O | O | O | O | O | O | O | O | O | O | O | O | O | O | O | O | O | O | O
A | low-density | Li20Mg10Al20Sc20Ti30HEA | ( | fig | 15 | ) | , | synthesized | using | mechanical | alloying | to | form | a | single | fcc | phase | , | with | an | average | grain-size | about | 12 | nm | , | displayed | a | high | microhardness | of | 606HV | due | to | its | nanocrystalline | structure | [ | 74 | ] | .
O | O | B-sample | O | O | O | O | O | O | O | O | O | O | O | O | O | O | O | O | O | O | O | O | O | O | O | O | O | O | O | O | O | B-V | O | O | O | O | O | O | O | O | O | O | O | O | O | O | O | O | O | O | O | O | O | O | O | O | O | O | O | O | O | O | O | O | O | O | O | O | O | O | O | O
When | annealed | at | 1200°C | , | the | micro-hardness | and | the | yield | strength | increased | again | to | 763.9HV | ( | fig | S4 | ) | and | 2.52GPa | ( | fig | 3 | a | ) | , | presumably | due | to | the | formation | of | the | hard | Fe2ZrLaves | phase | as | detected | by | the | XRD | ( | fig | 1 | b | ) | .
O | O | O | O | O | O | O | O | O | O | O | O | O | O | B-V | O | O | O | O | O | O | O | O | O | O | O | O | O | O | O | O | O | O | O | O | O | O | O | O | O | O | O | O | O | O | O | O | O | O | O | O | O | O | O | O | O | O | O | O | O | O | O | O | O | O | O | O | O | O | O | O | O | O
[ | 6 | ] | reported | that | the | FeCrCoNi | alloy | consists | of | the | FCC | phase | and | has | a | microhardness | of | about | 135HV | .
O | O | O | O | O | O | B-sample | O | O | O | O | O | O | O | O | O | O | O | O | B-V | O | O | O | O | O | O | O | O | O | O | O | O | O | O | O | O | O | O | O | O | O | O | O | O | O | O | O | O | O | O | O | O | O | O | O | O | O | O | O | O | O | O | O | O | O | O | O | O | O | O | O | O | O
The | ( | Fe | , | Cr | ) | 2B | phase | significantly | improves | the | microhardness | of | the | FeCrx | CoNiB | coatings | , | which | achieves | 860HV | ( | Cr-0.5 | coating | ) | .
O | O | O | O | O | O | O | O | O | O | O | O | O | O | B-sample | I-sample | O | O | O | O | B-V | O | B-sample | O | O | O | O | O | O | O | O | O | O | O | O | O | O | O | O | O | O | O | O | O | O | O | O | O | O | O | O | O | O | O | O | O | O | O | O | O | O | O | O | O | O | O | O | O | O | O | O | O | O
The | average | microhardness | of | Al0.3CoCrFeNi | was | observed | to | be | around | 170HV | , | fig | 9 | ( | a | ) | .
O | O | O | O | B-sample | O | O | O | O | O | B-V | O | O | O | O | O | O | O | O | O | O | O | O | O | O | O | O | O | O | O | O | O | O | O | O | O | O | O | O | O | O | O | O | O | O | O | O | O | O | O | O | O | O | O | O | O | O | O | O | O | O | O | O | O | O | O | O | O | O | O | O | O | O
The | average | microhardness | of | Al0.7CoCrFeNi | was | found | to | be | around | 380HV | , | fig | 9 | ( | b | ) | .
O | O | O | O | B-sample | O | O | O | O | O | B-V | O | O | O | O | O | O | O | O | O | O | O | O | O | O | O | O | O | O | O | O | O | O | O | O | O | O | O | O | O | O | O | O | O | O | O | O | O | O | O | O | O | O | O | O | O | O | O | O | O | O | O | O | O | O | O | O | O | O | O | O | O | O
The | average | microhardness | of | Al0.3CoCrFeNi | was | observed | to | be | around | 170HV | , | whereas | for | Al0.7CoCrFeNi | it | was | found | to | be | around | 380HV | .
O | O | O | O | B-sample | O | O | O | O | O | B-V | O | O | O | B-sample | O | O | O | O | O | O | B-V | O | O | O | O | O | O | O | O | O | O | O | O | O | O | O | O | O | O | O | O | O | O | O | O | O | O | O | O | O | O | O | O | O | O | O | O | O | O | O | O | O | O | O | O | O | O | O | O | O | O | O
Second | , | this | alloy | system | generates | the | hard | Cr3Si | phase | with | the | microhardness | of | 1200HV | at | room | temperature | [ | 40 | ] | .
O | O | O | O | O | O | O | O | B-sample | O | O | O | O | O | B-V | O | O | O | O | O | O | O | O | O | O | O | O | O | O | O | O | O | O | O | O | O | O | O | O | O | O | O | O | O | O | O | O | O | O | O | O | O | O | O | O | O | O | O | O | O | O | O | O | O | O | O | O | O | O | O | O | O | O
The | surface | microhardness | values | of | Ni0.3 | and | Ni0.5 | samples | were | 360 | and | 377HV | , | respectively | , | which | were | significantly | higher | than | the | values | reported | for | arc-melted | samples | [ | 39 | ] | , | and | close | to | those | reported | for | laser | cladded | CoCrCuFeNi | HEA | [ | 40 | ] | .
O | O | O | O | O | B-sample | O | B-sample | O | O | B-V | O | B-V | O | O | O | O | O | O | O | O | O | O | O | O | O | O | O | O | O | O | O | O | O | O | O | O | O | O | B-sample | O | O | O | O | O | O | O | O | O | O | O | O | O | O | O | O | O | O | O | O | O | O | O | O | O | O | O | O | O | O | O | O | O
The | microhardness | values | increased | with | increasing | Ni | content | and | reached | to | about | 361HV | for | Ni0.3 | and | 380HV | for | Ni0.5 | .
O | O | O | O | O | O | O | O | O | O | O | O | B-V | O | B-sample | O | B-V | O | B-sample | O | O | O | O | O | O | O | O | O | O | O | O | O | O | O | O | O | O | O | O | O | O | O | O | O | O | O | O | O | O | O | O | O | O | O | O | O | O | O | O | O | O | O | O | O | O | O | O | O | O | O | O | O | O
6 | ) | After | annealing | at | 800°C | , | the | microhardness | of | the | Alx | Cr0.2Fe0.2Ni0.6-x | ( | x | = | 0.24–0.44 | ) | alloys | decreased | by | around | 100HV | , | while | that | of | the | Al0.2Cr0.2Fey | Ni0.6-y | ( | y | = | 0.16–0.54 | ) | alloys | decreased | by | 120–180HV | .
O | O | O | O | O | O | O | O | O | O | O | O | B-sample | I-sample | I-sample | I-sample | I-sample | I-sample | O | O | O | O | B-V | O | O | O | O | O | B-sample | I-sample | I-sample | I-sample | I-sample | I-sample | I-sample | O | O | O | O | O | O | O | O | O | O | O | O | O | O | O | O | O | O | O | O | O | O | O | O | O | O | O | O | O | O | O | O | O | O | O | O | O | O
3.2 | hardness | and | dry | sliding | wear | behavior | of | AlCrFeNiX | HEAsThe | average | microhardness | values | of | the | alloys | after | sintering | are | 420 | , | 450 | , | and | 750HV | for | AlCrFeNiCu | , | AlCrFeNiSi | , | AlCrFeNiCo | , | respectively | .
O | O | O | O | O | O | O | O | B-sample | O | O | O | O | O | O | O | O | O | O | B-V | O | B-V | O | O | B-V | O | B-sample | O | B-sample | O | B-sample | O | O | O | O | O | O | O | O | O | O | O | O | O | O | O | O | O | O | O | O | O | O | O | O | O | O | O | O | O | O | O | O | O | O | O | O | O | O | O | O | O | O
From | fig 10, | there | is | a | clear | decrease | in | microhardness | observed | on | Ti0.25-Al-Mo-Si0.25W0.1 | for | normalized | samples | with | 679.52HV | while | the | quenched | sample | showed | a | massive | increase | in | microhardness | with | 810.02HV | as | compared | to | as | sintered | sample | (761.3HV).
O | O | O | O | O | O | O | O | O | O | O | B-sample | O | O | O | O | B-V | O | O | O | O | O | O | O | O | O | O | O | B-V | O | O | O | O | O | O | B-V | O | O | O | O | O | O | O | O | O | O | O | O | O | O | O | O | O | O | O | O | O | O | O | O | O | O | O | O | O | O | O | O | O | O | O | O | O
The | XRD | of | the | fabricated | HEAs | revealed | the | presence | of | BCC | phase | structure | along | with | intermetallic | of | TiSi2 | and | Mo2Si4Maximum | densification | of | 98.22% | was | achieved | at | 1000°C | sintering | temperature | with | average | microhardness | of | 750.25HV0.1 | while | sample | sintered | at | 800°C | presented | densification | of | 94.1% | with | hardness | of | 528.77HV.
O | O | O | O | O | B-sample | O | O | O | O | O | O | O | O | O | O | O | O | O | O | O | O | O | O | O | O | O | O | O | O | O | O | O | B-V | O | O | O | O | O | O | O | O | O | O | O | O | B-V | O | O | O | O | O | O | O | O | O | O | O | O | O | O | O | O | O | O | O | O | O | O | O | O | O | O
Drastic | increase | in | microhardness | values | of | 847.46HV | Ti0.3AlMoSi0.3W0.1 | was | evident | after | 8 h | of | exposure | to | heat | treatment | conditions | which | was | quenched | at | 4 h | followed | by | normalizing | after | 8-h | period | in | isothermal | furnace.
O | O | O | O | O | O | B-V | B-sample | O | O | O | O | O | O | O | O | O | O | O | O | O | O | O | O | O | O | O | O | O | O | O | O | O | O | O | O | O | O | O | O | O | O | O | O | O | O | O | O | O | O | O | O | O | O | O | O | O | O | O | O | O | O | O | O | O | O | O | O | O | O | O | O | O
The | findings | also | showed | that | the | Al0.5CrFeNiCo0.3C0.2 | high-entropy | alloy | with | strength | and | Vickers | microhardness | were | 2131MPa | and | 617HV | respectively | and | resulted | in | good | mechanical | behaviors | .
O | O | O | O | O | O | B-sample | O | O | O | O | O | O | O | O | O | O | B-V | O | O | O | O | O | O | O | O | O | O | O | O | O | O | O | O | O | O | O | O | O | O | O | O | O | O | O | O | O | O | O | O | O | O | O | O | O | O | O | O | O | O | O | O | O | O | O | O | O | O | O | O | O | O | O
The | micro-hardness | of | the | coating | is | higher | than | that | of | the | as-cast | alloy | of | 133HV | .
O | O | O | O | O | O | O | O | O | O | O | B-sample | I-sample | O | B-V | O | O | O | O | O | O | O | O | O | O | O | O | O | O | O | O | O | O | O | O | O | O | O | O | O | O | O | O | O | O | O | O | O | O | O | O | O | O | O | O | O | O | O | O | O | O | O | O | O | O | O | O | O | O | O | O | O | O
The | micro-hardness | of | the | alloy | was | 400HV | and | the | density | was | 6.380±0.005 g cm−3.
O | O | O | O | B-sample | O | B-V | O | O | O | O | O | O | O | O | O | O | O | O | O | O | O | O | O | O | O | O | O | O | O | O | O | O | O | O | O | O | O | O | O | O | O | O | O | O | O | O | O | O | O | O | O | O | O | O | O | O | O | O | O | O | O | O | O | O | O | O | O | O | O | O | O | O
It | was | reported | that | the | microhardness | of | a | bulk | AlCoCrFeNiTi | alloy | prepared | by | spark | plasma | sintering | at | 800°C | was | 432HV | (Ref | 18).
O | O | O | O | O | O | O | O | O | B-sample | O | O | O | O | O | O | O | O | O | B-V | O | O | O | O | O | O | O | O | O | O | O | O | O | O | O | O | O | O | O | O | O | O | O | O | O | O | O | O | O | O | O | O | O | O | O | O | O | O | O | O | O | O | O | O | O | O | O | O | O | O | O | O | O
The | compressive | test | of | Al0.4FeCrNiCox | (x = 0, | 0.25, | 0.5, | 1.0 mol) | HEAs | indicates | that | the | compressive | yield | strength | decreases | from | 965.22 | to | 233.37MPa, | and | the | microhardness | decreases | from | 253.6 | to | 155.6HV.
O | O | O | O | B-sample | I-sample | I-sample | I-sample | I-sample | O | O | O | O | O | O | O | O | O | O | O | O | O | O | O | O | O | B-V | O | B-V | O | O | O | O | O | O | O | O | O | O | O | O | O | O | O | O | O | O | O | O | O | O | O | O | O | O | O | O | O | O | O | O | O | O | O | O | O | O | O | O | O | O | O | O
With | increasing | Al | content, | the | microhardness | increases | from | 169HV | for | the | Al0.25 | samples | to | 621HV | for | the | Al1.00 | samples.
O | O | O | O | O | O | O | O | B-V | O | O | B-sample | O | O | B-V | O | O | B-sample | O | O | O | O | O | O | O | O | O | O | O | O | O | O | O | O | O | O | O | O | O | O | O | O | O | O | O | O | O | O | O | O | O | O | O | O | O | O | O | O | O | O | O | O | O | O | O | O | O | O | O | O | O | O | O
The | surface | microhardness | of | the | Al2CrFeNiMo2 | coating | is | 678HV, | which | is | about | three | times | higher | than | that | of | the | substrate | (243HV) | .
O | O | O | O | O | B-sample | O | O | B-V | O | O | O | O | O | O | O | O | O | O | O | B-V | O | O | O | O | O | O | O | O | O | O | O | O | O | O | O | O | O | O | O | O | O | O | O | O | O | O | O | O | O | O | O | O | O | O | O | O | O | O | O | O | O | O | O | O | O | O | O | O | O | O | O | O
The | microhardness | value | of | the | coating | was | approximately | 881HV, | lower | than | the | values | for | FeB | (about | 2100HV) | or | Fe2B | (about | 1800HV) | (Ref | 31).
O | O | O | O | O | O | O | O | B-V | O | O | O | O | O | B-sample | O | B-V | O | B-sample | O | B-V | O | O | O | O | O | O | O | O | O | O | O | O | O | O | O | O | O | O | O | O | O | O | O | O | O | O | O | O | O | O | O | O | O | O | O | O | O | O | O | O | O | O | O | O | O | O | O | O | O | O | O | O
FeB-12 wt.%Al0.25FeNiCoCr | coating | deposited | by | AC-HVAF | was | composed | of | (Fe,Al,Ni,Co,Cr)B | and | (Fe,Al,Ni,Co,Cr)2B | with | microhardness | of | 881HV | .
B-sample | O | O | O | O | O | O | O | O | O | O | O | O | O | B-V | O | O | O | O | O | O | O | O | O | O | O | O | O | O | O | O | O | O | O | O | O | O | O | O | O | O | O | O | O | O | O | O | O | O | O | O | O | O | O | O | O | O | O | O | O | O | O | O | O | O | O | O | O | O | O | O | O | O
(Ref 18) | revealed | that | the | microhardness | value | of | FeCoCrAlCuNi0.5HEA | coatings | fabricated | by | laser | cladding | could | reach | 636HV, | which | was | at | least | 6.6 | times | that | of | the | substrate.
O | O | O | O | O | O | O | B-sample | O | O | O | O | O | O | O | B-V | O | O | O | O | O | O | O | O | O | O | O | O | O | O | O | O | O | O | O | O | O | O | O | O | O | O | O | O | O | O | O | O | O | O | O | O | O | O | O | O | O | O | O | O | O | O | O | O | O | O | O | O | O | O | O | O | O
For | example, | Zhang | et | al | (Ref | 91) | synthesized | AlCrFeCoNi-based | HEA | coatings | using | laser | surface | alloying | that | achieved | a | microhardness | of | around | 5GPa | (510HV), | which | has | been | attributed | to | solid | solution | strengthening | and | lattice | distortion.
O | O | O | O | O | O | O | O | B-sample | O | O | O | O | O | O | O | O | O | O | O | O | O | B-V | O | O | O | O | O | O | O | O | O | O | O | O | O | O | O | O | O | O | O | O | O | O | O | O | O | O | O | O | O | O | O | O | O | O | O | O | O | O | O | O | O | O | O | O | O | O | O | O | O | O
After | annealing | at | 800°C | for | 30 | days, | the | BCC | phase | and | σ | phase | in | AlxCo2-xCrFeNi | (x | = | 1-1.75) | precipitated | from | the | B2 | phase, | the | alloy | microhardness | reached | 556HV | .
O | O | O | O | O | O | O | O | O | O | O | O | O | O | B-sample | I-sample | I-sample | I-sample | O | O | O | O | O | O | B-sample | O | O | B-V | O | O | O | O | O | O | O | O | O | O | O | O | O | O | O | O | O | O | O | O | O | O | O | O | O | O | O | O | O | O | O | O | O | O | O | O | O | O | O | O | O | O | O | O | O
This | alloy | shows | good | comprehensive | mechanical | properties, | i.e., | the | compressive | strength, | plasticity | and | microhardness | reach | as | high | as | 2140MPa, | 9.5% | and | 684.9HV, | respectively.
O | B-sample | O | O | O | O | O | O | O | O | O | O | O | O | O | O | O | O | O | O | O | B-V | O | O | O | O | O | O | O | O | O | O | O | O | O | O | O | O | O | O | O | O | O | O | O | O | O | O | O | O | O | O | O | O | O | O | O | O | O | O | O | O | O | O | O | O | O | O | O | O | O | O | O
It | is | noted | that | the | CoCrFeNiVAl1.5 | alloy | exhibits | high | compressive | strength | (2140MPa), | plasticity | -9.5% | and | microhardness | (684.9HV) | .
O | O | O | O | O | B-sample | O | O | O | O | O | O | O | O | O | O | B-sample | O | O | O | O | O | O | O | O | O | O | O | O | O | O | O | O | O | O | O | O | O | O | O | O | O | O | O | O | O | O | O | O | O | O | O | O | O | O | O | O | O | O | O | O | O | O | O | O | O | O | O | O | O | O | O | O
The | solid-solution | strengthening | effect | is | the | most | significant | in | the | Al1.5 | alloy, | which | has | a | high | compressive | strength | of | 2140MPa, | good | ductile | (plastic | strain | of | 9.5%) | and | considerable | microhardness | of | 684.9HV | .
O | O | O | O | O | O | O | O | O | O | B-sample | O | O | O | O | O | O | O | O | O | O | O | O | O | O | O | O | O | O | O | B-V | O | O | O | O | O | O | O | O | O | O | O | O | O | O | O | O | O | O | O | O | O | O | O | O | O | O | O | O | O | O | O | O | O | O | O | O | O | O | O | O | O | O
To | achieve | higher | hardness, | the | ML | reduced | the | content | of | Co, | Cr, | Fe, | and | Ni | and | increased | the | content | of | Al | for | alloy | ML2 | in | order | to | achieve | the | set | hardness | goal | of | 505HV, | which | is | still | below | the | reported | highest | hardness | of | AlxCoCrFeNi.13For | hardnesses | higher | than | that | of | ML2, | there | are | no | literature | data | that | could | be | used | as | a | reference | for | the | ML | prediction | in | this | work | for | the | Al-Co-Cr-Fe-Ni-Mn | system.
O | O | O | O | O | O | O | O | O | O | O | O | O | O | O | O | O | O | O | O | O | O | O | B-sample | O | O | O | O | O | O | O | O | O | B-V | O | O | O | O | O | O | O | O | O | B-sample | O | O | O | O | O | O | O | O | O | O | O | O | O | O | O | O | O | O | O | O | O | O | O | O | O | O | O | O | O
It | can | be | seen | that | the | as-cast | refractory | HEAs | exhibit | microhardness | values | ranging | from | 400HV | to | about | 800HV, | with | WMoVCrTa HEA | showing | by | far | the | maximum | as-cast | microhardness | value | reported.
O | O | O | O | O | O | O | O | O | O | O | O | O | O | B-V | O | O | B-V | O | B-sample | O | O | O | O | O | O | O | O | O | O | O | O | O | O | O | O | O | O | O | O | O | O | O | O | O | O | O | O | O | O | O | O | O | O | O | O | O | O | O | O | O | O | O | O | O | O | O | O | O | O | O | O | O
As | can | be | seen | in | fig | 4, | the | microhardness | values | of | WMoVCrTa | , | CrMoNbTaVW, | and | MoTaTiCr | HEAs | are | about | 80 | , | 90 | , | and | 108HV | higher, | respectively, | than | those | reported | in | the | literature.
O | O | O | O | O | O | O | O | O | O | O | B-sample | O | B-sample | O | B-sample | O | O | O | B-V | O | B-V | O | O | B-V | O | O | O | O | O | O | O | O | O | O | O | O | O | O | O | O | O | O | O | O | O | O | O | O | O | O | O | O | O | O | O | O | O | O | O | O | O | O | O | O | O | O | O | O | O | O | O | O
The | hardnesses | of | TiCo | and | TiNi | are | reported | to | be | about | 250HV | , | and | that | of | ZrCo | is | about | 280HV | , | all | of | which | are | much | lower | than | those | of | (TiZrHf)50(NiCoCu)50HEAs.
O | O | O | B-sample | O | B-sample | O | O | O | O | O | B-V | O | O | O | O | B-sample | O | O | B-V | O | O | O | O | O | O | O | O | O | O | B-sample | O | O | O | O | O | O | O | O | O | O | O | O | O | O | O | O | O | O | O | O | O | O | O | O | O | O | O | O | O | O | O | O | O | O | O | O | O | O | O | O | O | O
According | to | the | microhardness | measurements, | the | lowest | hardness | value | herein | is | 277.8HV | for | the | 16 | at% | Al | (hypoeutectic) | alloy, | while | the | highest | hardness | value | is | achieved | for | the | 100% | eutectic | alloy | with | a | value | of | 372HV.
O | O | O | O | O | O | O | O | O | O | O | B-V | O | O | B-sample | I-sample | I-sample | I-sample | O | O | O | O | O | O | O | O | O | O | B-sample | I-sample | O | O | O | O | O | B-V | O | O | O | O | O | O | O | O | O | O | O | O | O | O | O | O | O | O | O | O | O | O | O | O | O | O | O | O | O | O | O | O | O | O | O | O | O
The | microhardness | of | Fe1.5CoNiCrCux | HEAs | increases | from | 142HV | for | alloys | with | x = 0.5 | to | 190HV | for | alloys | with | x = 2.0.
O | O | O | B-sample | O | O | O | B-V | O | O | O | O | O | B-V | O | O | O | O | O | O | O | O | O | O | O | O | O | O | O | O | O | O | O | O | O | O | O | O | O | O | O | O | O | O | O | O | O | O | O | O | O | O | O | O | O | O | O | O | O | O | O | O | O | O | O | O | O | O | O | O | O | O | O
The | average | microhardness | of | the | bulk | FeNiCoCr | HEA | is | measured | to | be | 465HV.
O | O | O | O | O | O | B-sample | O | O | O | O | O | B-V | O | O | O | O | O | O | O | O | O | O | O | O | O | O | O | O | O | O | O | O | O | O | O | O | O | O | O | O | O | O | O | O | O | O | O | O | O | O | O | O | O | O | O | O | O | O | O | O | O | O | O | O | O | O | O | O | O | O | O | O
At | x = 2.0, | the | microhardness | reaches | a | maximum | of | about | 909HV, | which | is | 311HV | higher | than | that | of | Al0.5 | alloy.
O | O | O | O | O | O | O | O | O | B-V | O | O | B-V | O | O | O | O | B-sample | O | O | O | O | O | O | O | O | O | O | O | O | O | O | O | O | O | O | O | O | O | O | O | O | O | O | O | O | O | O | O | O | O | O | O | O | O | O | O | O | O | O | O | O | O | O | O | O | O | O | O | O | O | O | O
The | micro-hardness | of | the | pure | copper | region | and | the | FeCoNiCrAl0.1HEAs | region | at | locations | away | from | the | interface | are | 102 | and | 164HV | , | respectively | .
O | O | O | O | O | O | O | O | O | B-sample | O | O | O | O | O | O | O | O | B-V | O | B-V | O | O | O | O | O | O | O | O | O | O | O | O | O | O | O | O | O | O | O | O | O | O | O | O | O | O | O | O | O | O | O | O | O | O | O | O | O | O | O | O | O | O | O | O | O | O | O | O | O | O | O | O
When | Ta | is | introduced | into | AlCoCrNiTax | ( | x | = | 0.5 | ) | , | the | average | microhardness | of | the | coating | is | improved | by | about | 36.8 | % | ( | 535HV0.2 | ) | in | comparison | with | that | of | Coating | I | due | to | the | significant | difference | in | atomic | radius | between | Ta | and | Fe | and | the | formation | of | TaC | with | extremely | high | hardness | of | 1800HV | .
O | O | O | O | O | B-sample | I-sample | I-sample | I-sample | I-sample | I-sample | O | O | O | O | O | O | O | O | O | O | O | O | O | O | B-V | O | O | O | O | O | O | O | O | O | O | O | O | O | O | O | O | O | O | O | O | O | O | O | O | O | O | O | O | O | O | B-V | O | O | O | O | O | O | O | O | O | O | O | O | O | O | O | O
The | microhardness | values | of | the | coating | ranged | from | 827 | to | 859HV | , | which | is | much | lower | than | that | of | FeB | ( | approximately | 2100HV | ) | and | Fe2B | ( | approximately | 1800HV | ) | , | which | was | caused | by | the | addition | of | high-entropy | alloy | elements | and | the | existence | of | pores | formed | during | the | thermal | spraying | process | .
O | O | O | O | O | O | O | O | B-V | O | B-V | O | O | O | O | O | O | O | O | B-sample | O | O | B-V | O | O | B-sample | O | O | B-V | O | O | O | O | O | O | O | O | O | O | O | O | O | O | O | O | O | O | O | O | O | O | O | O | O | O | O | O | O | O | O | O | O | O | O | O | O | O | O | O | O | O | O | O
Figure | 8a | exhibits | the | microhardness | of | three | alloys | , | and | the | hardness | of | each | alloy | is | 276HV | , | 403HV | and | 311HV | , | respectively | .
O | O | O | O | O | O | O | O | O | O | O | O | O | O | B-sample | O | B-V | O | B-V | O | B-V | O | O | O | O | O | O | O | O | O | O | O | O | O | O | O | O | O | O | O | O | O | O | O | O | O | O | O | O | O | O | O | O | O | O | O | O | O | O | O | O | O | O | O | O | O | O | O | O | O | O | O | O
Except | for | the | Fe-rich | alloy | A1 | ( | 20Co10Cr60Fe10Ni | ) | , | which | is | a | single | BCC | phase | alloy | with | 310HV | , | the | microhardness | of | the | other | alloys | increase | with | the | Cr | content | when | the | Co | and | Ni | or | the | Co | and | Fe | contents | are | fixed | .
O | O | O | O | O | O | O | B-sample | O | O | O | O | O | O | O | O | O | O | B-V | O | O | O | O | O | O | O | O | O | O | O | O | O | O | O | O | O | O | O | O | O | O | O | O | O | O | O | O | O | O | O | O | O | O | O | O | O | O | O | O | O | O | O | O | O | O | O | O | O | O | O | O | O | O
The | hardness | of | the | alloys | ZF1-HT15 | and | ZF2-HT15 | respectively | was | 812HV | and | 819HV | and | the | microhardness | of | Nb5Si3 | in | the | two | alloys | was | 1532 | and | 1526HV | , | respectively | .
O | O | O | O | O | B-sample | O | B-sample | O | O | B-V | O | B-V | O | O | O | O | B-sample | O | O | O | O | O | B-V | O | B-V | O | O | O | O | O | O | O | O | O | O | O | O | O | O | O | O | O | O | O | O | O | O | O | O | O | O | O | O | O | O | O | O | O | O | O | O | O | O | O | O | O | O | O | O | O | O | O
( | 2 | ) | The | micro-hardness | of | FeCoNiCuAl-TiC | composites | increases | from | 467 | to | 768HV | with | the | increase | in | TiC | content | , | which | is | primarily | attributed | to | the | strengthening | of | the | hard | TiC | phases | and | the | refined | microstructures | .
O | O | O | O | O | O | B-sample | O | O | O | B-V | O | B-V | O | O | O | O | O | O | O | O | O | O | O | O | O | O | O | O | O | O | O | O | O | O | O | O | O | O | O | O | O | O | O | O | O | O | O | O | O | O | O | O | O | O | O | O | O | O | O | O | O | O | O | O | O | O | O | O | O | O | O | O
The | as-cast | Al0.3CrFeNiV | alloy | has | a | microhardness | of | 708HV | .
O | B-sample | I-sample | O | O | O | O | O | B-V | O | O | O | O | O | O | O | O | O | O | O | O | O | O | O | O | O | O | O | O | O | O | O | O | O | O | O | O | O | O | O | O | O | O | O | O | O | O | O | O | O | O | O | O | O | O | O | O | O | O | O | O | O | O | O | O | O | O | O | O | O | O | O | O
The | Al0.5CrFeNiV | alloy | has | a | slightly | lower | microhardness | of | 680HV | .
O | B-sample | O | O | O | O | O | O | O | B-V | O | O | O | O | O | O | O | O | O | O | O | O | O | O | O | O | O | O | O | O | O | O | O | O | O | O | O | O | O | O | O | O | O | O | O | O | O | O | O | O | O | O | O | O | O | O | O | O | O | O | O | O | O | O | O | O | O | O | O | O | O | O | O
For | example | , | Al0.75CrFeNiV | has | microhardness | of | 582HV | and | Al1.5CrFeNiV | has | microhardness | of | 694HV | .
O | O | O | B-sample | O | O | O | B-V | O | B-sample | O | O | O | B-V | O | O | O | O | O | O | O | O | O | O | O | O | O | O | O | O | O | O | O | O | O | O | O | O | O | O | O | O | O | O | O | O | O | O | O | O | O | O | O | O | O | O | O | O | O | O | O | O | O | O | O | O | O | O | O | O | O | O | O
Also | , | the | as-cast | Al0.3CrFeNiV | alloy | has | the | highest | microhardness | of | 708HV | among | the | as-cast | AlxCrFeNiV | ( | x | = | 0.3 | , | 0.5 | , | 0.75 | , | 1 | , | and | 1.5 | ) | HEAs | .
O | O | O | B-sample | I-sample | O | O | O | O | O | O | B-V | O | O | O | O | O | O | O | O | O | O | O | O | O | O | O | O | O | O | O | O | O | O | O | O | O | O | O | O | O | O | O | O | O | O | O | O | O | O | O | O | O | O | O | O | O | O | O | O | O | O | O | O | O | O | O | O | O | O | O | O | O
The | microhardness | of | the | HEA | coatings | in | this | work | can | reach | 667.3 | to | 801.1HV | , | which | is | at | least | 1.8 | times | that | of | 00Cr16Ni5Mo | alloy | ( | 370.5HV | ) | .
O | O | O | O | O | O | O | O | O | O | O | B-V | O | B-V | O | O | O | O | O | O | O | O | O | B-sample | O | O | B-V | O | O | O | O | O | O | O | O | O | O | O | O | O | O | O | O | O | O | O | O | O | O | O | O | O | O | O | O | O | O | O | O | O | O | O | O | O | O | O | O | O | O | O | O | O | O
The | manufactured | alloys | exhibit | very | high | microhardness | , | only | Al20Be20Fe10Si15Ti35 | with | 911HV | exceeds | the | values | of | HEAl-1 | , | HEAl-2 | , | and | HEAl-3 | alloys | .
O | O | O | O | O | O | O | O | O | B-sample | O | B-V | O | O | O | O | B-sample | O | B-sample | O | O | B-sample | O | O | O | O | O | O | O | O | O | O | O | O | O | O | O | O | O | O | O | O | O | O | O | O | O | O | O | O | O | O | O | O | O | O | O | O | O | O | O | O | O | O | O | O | O | O | O | O | O | O | O
The | microhardness | increases | as | Al | content | increases | , | and | Al2.0CoCrFe2.7NiMo | has | the | highest | average | hardness | ( | 1142HV | ) | .
O | O | O | O | O | O | O | O | O | B-sample | O | O | O | O | O | O | B-V | O | O | O | O | O | O | O | O | O | O | O | O | O | O | O | O | O | O | O | O | O | O | O | O | O | O | O | O | O | O | O | O | O | O | O | O | O | O | O | O | O | O | O | O | O | O | O | O | O | O | O | O | O | O | O | O
As | for | the | HEA | alloy | without | aluminium, | its | microhardness | was | 375HV, | while | for | the | sample | with | 5 mol-% | Al, | the | hardness | of | the | alloy | increased | to | 574.5 | .
O | O | O | B-sample | O | O | O | O | O | O | B-V | O | O | O | O | O | O | O | O | O | O | O | B-sample | O | O | B-V | O | O | O | O | O | O | O | O | O | O | O | O | O | O | O | O | O | O | O | O | O | O | O | O | O | O | O | O | O | O | O | O | O | O | O | O | O | O | O | O | O | O | O | O | O | O | O
And | microhardness | values | for | all | phases | without | graphite | flakes | were | 545VH | , | 650VH | , | and | 756VH | for | Al0.3 | , | Al1.5 | and | Al2.8 | .
O | O | O | O | O | O | O | O | O | O | B-V | O | B-V | O | O | B-V | O | B-sample | O | B-sample | O | B-sample | O | O | O | O | O | O | O | O | O | O | O | O | O | O | O | O | O | O | O | O | O | O | O | O | O | O | O | O | O | O | O | O | O | O | O | O | O | O | O | O | O | O | O | O | O | O | O | O | O | O | O
In | addition, | the | Vickers | microhardness | of | the | TiNb | , | Ti2Nb | , | TiNb2 | , | and | Ti2Nb2 | alloys | was | 597 | , | 538 | , | 536 | , | and | 503HV | , | respectively.
O | O | O | O | O | O | O | B-sample | O | B-sample | O | B-sample | O | O | B-sample | O | O | B-V | O | B-V | O | B-V | O | O | B-V | O | O | O | O | O | O | O | O | O | O | O | O | O | O | O | O | O | O | O | O | O | O | O | O | O | O | O | O | O | O | O | O | O | O | O | O | O | O | O | O | O | O | O | O | O | O | O | O
The | WReTaMo | RHEA | has | a | body-centered | cubic | (BCC) | structure | with | a | maximal | compressive | strength | of | 1140MPa | and | Vickers | microhardness | of | 654HV | at | room | temperature.
O | B-sample | O | O | O | O | O | O | O | O | O | O | O | O | O | O | O | O | O | O | B-V | O | O | O | O | O | O | O | O | O | O | O | O | O | O | O | O | O | O | O | O | O | O | O | O | O | O | O | O | O | O | O | O | O | O | O | O | O | O | O | O | O | O | O | O | O | O | O | O | O | O | O | O
Inspection | of | results | of | microhardness | measurements | for | different | high-entropy | alloys | after | homogenization | at | 1100°C | shows | an | increment | in | hardness | by | adding | titanium | to | the | CoCrFeNiMn | alloy, | Figure 2, | Table 2. | hardness | measurement | of | the | secondary | phase | in | the | CoCrFeNiMnTi0.4 | high-entropy | alloy | reveals | significantly | higher | hardness | than | matrix | by | the | factor | of | 2 | (450HV | 0.1 | vs. | 225HV | 0.1).
O | O | O | O | O | O | O | O | O | O | O | O | O | O | O | O | O | O | O | O | O | O | O | O | B-sample | O | O | O | O | O | O | O | O | O | O | O | B-sample | O | O | O | O | O | O | O | O | O | O | O | O | O | B-V | O | O | B-V | O | O | O | O | O | O | O | O | O | O | O | O | O | O | O | O | O | O | O
It | is | important | to | note | that | the | microhardness | measurements | of | the | CoCrFeNiMnTi0.4 | high-entropy | alloy | in | the | as-cast | and | homogenized | conditions | revealed | similar | hardness | of | 225HV | 0.1.
O | O | O | O | O | O | O | O | O | O | O | B-sample | O | O | O | O | O | O | O | O | O | O | O | O | B-V | O | O | O | O | O | O | O | O | O | O | O | O | O | O | O | O | O | O | O | O | O | O | O | O | O | O | O | O | O | O | O | O | O | O | O | O | O | O | O | O | O | O | O | O | O | O | O | O